## Granulo
|  | CARRETERA : |  | PUNO - ILAVE
|  | TRAMO : |  | Km. 1363+000 - Km. 1413+000
|  | PROYECTO : |  | ESTUDIO DEFINITIVO PARA EL MANTENIMIENTO PERIÓDICO DE LA
CARRETERA PUNO - DESAGUADERO TRAMO PUNO - ILAVE
Análisis Mecánico por Tamizado ASTM D-422
Ubicación(Km) |  | 1412+450 Km.
Calicata |  | CDA - 16 | [5 empty] | HUMEDAD NATURAL
Muestra |  | M - 2 | [5 empty] | Sh + Tara | : | 534.87
Prof. (m) |  | 0.30 - 1.50 | [5 empty] | Ss + Tara | : | 497.5
Fecha |  | 2008-07-30 | [5 empty] | Tara | : | 0
Datos de Ensayo: | [7 empty] | Peso Agua | : | 37.37
Peso de muestra humeda |  | : | [5 empty] | Peso Seco | : | 497.5
Peso de muestra seca |  | : | 5797 |  |  |  |  | Humedad(%) | : | 7.511558
Peso de muestra lavada |  | : | 3967.505
Tamices | Abertura | Peso | %Retenido | %Retenido | % que | Especificación |  |  | PROP. FISICAS
ASTM | en mm. | Retenido | Parcial | Acumulado | Pasa
3" | 76.2 | [7 empty] | L. Líquido | : | 32.2 | 3309
2 1/2" | 63.5 | 0 |  |  | 100 |  |  |  | L. Plástico | : | 16.50112
2" | 50.6 | 450 | 7.762636 | 7.762636 | 92.23736 | 100 | - | 100 | Ind. Plástico | : | 15.69888
1 1/2" | 38.1 | 500 | 8.625151 | 16.38779 | 83.61221 |  |  |  | Clas. SUCS | : | GC |  |  |  |  | 50.6 | 100 | 100
1" | 25.4 | 325 | 5.606348 | 21.99413 | 78.00587 |  |  |  | Clas. AASHTO | : | A-2-6 (0) |  |  |  |  | 9.525 | 30 | 65
3/4" | 19.05 | 160 | 2.760048 | 24.75418 | 75.24582 |  |  |  | OBSERVACIONES | [6 empty] | 4.76 | 25 | 55
1/2" | 12.7 | 228 | 3.933069 | 28.68725 | 71.31275 | [9 empty] | 42.91875 | 2 | 15 | 40
3/8" | 9.525 | 245 | 4.226324 | 32.91358 | 67.08642 | 30 | - | 65 |  |  |  | P. Grueso: | 2488 |  | 25.52192 | 0.42 | 8 | 20
Nº4 | 4.76 | 580 | 10.00518 | 42.91875 | 57.08125 | 25 | - | 55 |  |  |  | P. Fino: | 3309 |  | 31.55933 | 0.074 | 2 | 8
Nº10 | 2 | 555.1138 | 9.575881 | 52.49463 | 47.50537 | 15 | - | 40 |  |  |  | Total: | 5797 |  | 100
Nº20 | 0.84 | 309.0174 | 5.330643 | 57.82528 | 42.17472 | [6 empty] | Nº10 | 83.46 | 555.1138
Nº40 | 0.42 | 197.1432 | 3.40078 | 61.22606 | 38.77394 | 8 | - | 20 |  |  |  | Nº20 | 46.46 | 309.0174
Nº50 | 0.297 | 41.23779 | 0.7113643 | 61.93742 | 38.06258 | [6 empty] | Nº40 | 29.64 | 197.1432 | 5797
Nº100 | 0.15 | 277.2244 | 4.782204 | 66.71962 | 33.28038 | [6 empty] | Nº50 | 6.2 | 41.23779
Nº200 | 0.074 | 99.76884 | 1.721043 | 68.44067 | 31.55933 | 2 | - | 8 |  |  |  | Nº100 | 41.68 | 277.2244
PASA |  | 1829.495 | 31.55933 | 100 | [7 empty] | Nº200 | 15 | 99.76884
[12 empty] | PASA | 275.06 | 1829.495
[12 empty] | Porcion | 497.5
Diametro efectivos
D10
[13 empty] | 0.01 | 10
[13 empty] | 0.01 | 10
[13 empty] | 0.01 | 0
Cu
[13 empty] | D30 |  | 580
[13 empty] | 0.01 | 30
[13 empty] | 0.03 | 30 | Cc
[13 empty] | 0.03 | 0 | 0.01551724
D60
[13 empty] | 0.01 | 60
[13 empty] | 5.8 | 60
[13 empty] | 5.8 | 0
OBSERVACIONES :

## L.L & L.P
|  | CARRETERA : | PUNO - ILAVE
|  | TRAMO : | Km. 1363+000 - Km. 1413+000
|  | PROYECTO : | ESTUDIO DEFINITIVO PARA EL MANTENIMIENTO PERIÓDICO DE LA
CARRETERA PUNO - DESAGUADERO TRAMO PUNO - ILAVE
Límites de Consistencia
|  |  |  | Fecha: | 2008-07-30
Ubicación(Km) | : | 1412+450 Km.
Calicata | : | CDA - 16
Muestra | : | M - 1
Prof. (m) | : | 0.30 - 1.50
Límite Líquido :
ENSAYO Nº |  | 1 | 2 | 3 | 4
Nº de Golpes |  | 53 | 53 | 17 | 17
Recipiente Nº |  | 183 | 184 | 182 | 180
R + Suelo Hum. |  | 21.13 | 20.15 | 19.05 | 22.16
R + Suelo Seco |  | 19.41 | 18.72 | 16.98 | 20.1
Peso de agua |  | 1.72 | 1.43 | 2.07 | 2.06
Peso de Recip. |  | 13.56 | 13.89 | 11.03 | 13.73
Peso de S. Seco |  | 5.85 | 4.83 | 5.95 | 6.37
% de Humedad |  | 29.40171 | 29.60663 | 34.78992 | 32.33909
Límite Plástico :
ENSAYO Nº |  | 1 | 2
Recipiente Nº |  | 160 | 164
R + Suelo Hum. |  | 11.12 | 11.23
R + Suelo Seco |  | 10.55 | 10.67
Peso de agua |  | 0.57 | 0.56
Peso de Recip. |  | 7.17 | 7.2
Peso de S. Seco |  | 3.38 | 3.47
% de Humedad |  | 16.86391 | 16.13833
[6 empty] | 25 | 0
[6 empty] | 25 | 32.2 | LL
[6 empty] | 10 | 32.2 | LL
[7 empty] | 16.50112 | LP
Resultados |  |  |  | OBSERVACIONES :
Límite Líquido |  | 32.2 |  | ...................................................................
Límite Plástico |  | 16.50112 |  | ...................................................................
Ind. Plástico |  | 15.69888 |  | ...................................................................

## Proctor
| CARRETERA : | PUNO - ILAVE
| TRAMO : | Km. 1363+000 - Km. 1413+000
| PROYECTO : | ESTUDIO DEFINITIVO PARA EL MANTENIMIENTO PERIÓDICO DE LA
CARRETERA PUNO - DESAGUADERO TRAMO PUNO - ILAVE
ENSAYO DE PROCTOR MODIFICADO
Datos de muestra
Ubicación(Km) | : | 1412+450 Km.
Calicata | : | CDA - 16
Muestra | : | M - 2
Prof. (m) | : | 0.30 - 1.50
Fecha | : | 2008-07-30
Compactación
Prueba Nº |  | 1 | 2 | 3
Numero de capas |  | 5 | 5 | 5
Numero de golpes |  | 56 | 56 | 56
Peso suelo + molde (gr.) |  | 9806 | 10006 | 9990
Peso molde (gr.) |  | 5276 | 5276 | 5276
Peso suelo compactado (gr.) |  | 4530 | 4730 | 4714
Volumen del molde (cm3) |  | 2117 | 2117 | 2117
Densidad humeda (gr/cm3) |  | 2.139821 | 2.234294 | 2.226736
Humedad (%)
Tara Nº
Tara + suelo húmedo (gr.) |  | 142.26 | 148.65 | 150.22 | 9.56
Tara + suelo seco (gr.) |  | 132.7 | 136.14 | 134.99
Peso de agua (gr.) |  | 9.56 | 12.51 | 15.23
Peso de tara (gr.) |  | 13.26 | 13.52 | 13.24
Peso de suelo seco (gr.) |  | 119.44 | 122.62 | 121.75
Humedad (%) |  | 8.004019 | 10.20225 | 12.50924
Densidad Seca (gr/cm3) |  | 1.981242 | 2.027448 | 1.979158
Máxima Densidad Seca (gr/cm3) |  | : | 2.027
Optimo Contenido de Humedad (%) |  | : | 10
[5 empty] | 0 | 10
[5 empty] | 2.027 | 10
[5 empty] | 2.027 | 0

## Datos
| CARRETERA : | PUNO - ILAVE
| TRAMO : | Km. 1363+000 - Km. 1413+000
| PROYECTO : | ESTUDIO DEFINITIVO PARA EL MANTENIMIENTO PERIÓDICO DE LA
CARRETERA PUNO - DESAGUADERO TRAMO PUNO - ILAVE
ENSAYO DE LA RELACION DE SOPORTE DE CALIFORNIA (C.B.R.) ASTM D-1883
Realizado por : |  | Tec. Julio César Shahuano Dominguez
Revisado por : |  | Ing. Herly Torres Hinostroza
Fecha |  | 2008-07-30
Datos de muestra
Prog. (Km.) | : | 1412+450 Km. |  |  |  | Calicata |  | : | CDA - 16
Muestra | : | M - 2
Prof (m.) | : | 0.30 - 1.50
Máxima Densidad Seca (gr/cm3) : |  |  |  |  | 2.027
Optimo Contenido de Humedad (%) : |  |  |  |  | 10
Compactación | [6 empty] | Humedad (%)
Molde Nº |  |  | 10 | 12 | 11 |  | Tara Nº |  |  | 6 | 5 | 4
Número de capas |  |  | 5 | 5 | 5 |  | Tara+suelo húmedo (gr.) |  |  | 109 | 98.56 | 121.54
Número de golpes |  |  | 56 | 25 | 12 |  | Tara+suelo seco (gr.) |  |  | 100 | 90.56 | 111.81
Peso suelo + molde (gr.) |  |  | 11208 | 11289 | 11046 |  | Peso de agua (gr.) |  |  | 9 | 8 | 9.73
Peso molde (gr.) |  |  | 6562 | 6663 | 6564 |  | Peso de tara (gr.) |  |  | 11.78 | 11.76 | 14.52
Peso suelo compactado (gr.) |  |  | 4646 | 4626 | 4482 |  | Peso de suelo seco (gr.) |  |  | 88.22 | 78.8 | 97.29
Volumen del molde (cm3) |  |  | 2087 | 2138 | 2130 |  | Humedad (%) |  |  | 10.20177 | 10.15228 | 10.00103
Densidad humeda (gr/cm3) |  |  | 2.226162 | 2.163704 | 2.104225 |  | Densidad Seca (gr/cm3) |  |  | 2.020078 | 1.964285 | 1.912914 | 2028.821 | 2074.439
Aplicación de Carga
Penetración | Presión | Molde I |  | Molde II |  | Molde III
(mm.) | Patrón | Dial | Presión | Dial | Presión | Dial | Presión |  | Expansión:
| (Kg/cm2) |  | (Kg/cm2) |  | (Kg/cm2) |  | (Kg/cm2)
0.03 |  | 33 | 7.407023 | 26 | 5.835836 | 10 | 2.244552 |  | Fecha | Expansión
0.05 |  | 75 | 16.83414 | 55 | 12.34504 | 25 | 5.611381 |  |  | Molde I | Molde II | Molde III
0.08 |  | 120 | 26.93463 | 83 | 18.62978 | 38 | 8.529299 |  | 2008-08-25 | 0 | 0 | 0
0.1 | 70 | 150 | 33.66828 | 115 | 25.81235 | 50 | 11.22276 |  | 2008-08-26 | 0.2 | 0.24 | 0.24
[9 empty] | 2008-08-27 | 0.36 | 0.38 | 0.38 | 7.62
0.15 | 105 | 201 | 45.1155 | 149 | 33.44383 | 68 | 15.26296 |  | 2008-08-28 | 0.42 | 0.5 | 0.5
[9 empty] | 2008-08-29 | 0.6 | 0.64 | 0.7
0.2 |  | 251 | 56.33826 | 170 | 38.15739 | 82 | 18.40533

## Grafico CBR
|  | CARRETERA : | PUNO - ILAVE
|  | TRAMO : | Km. 1363+000 - Km. 1413+000
|  | PROYECTO : | ESTUDIO DEFINITIVO PARA EL MANTENIMIENTO PERIÓDICO DE LA
CARRETERA PUNO - DESAGUADERO TRAMO PUNO - ILAVE
ENSAYO DE LA RELACION DE SOPORTE DE CALIFORNIA (C.B.R.) ASTM D-1883
Realizado por : |  | Tec. Julio César Shahuano Dominguez
Revisado por : |  | Ing. Herly Torres Hinostroza
Fecha |  | 2008-07-30
Datos de muestra
Prog. (Km.) | : | 1412+450 Km. |  | Calicata | : | CDA - 16
Muestra | : | M - 2
Prof (m.) | : | 0.30 - 1.50
Máxima Densidad Seca (gr/cm3) : |  |  | 2.027
Optimo Contenido de Humedad (%) : |  |  | 10
C.B.R. (0.1")-56 GOLPES : |  | 48.57143 | C.B.R. (0.1")-25 GOLPES : | 37.14286 |  | C.B.R. (0.1")-10 GOLPES : |  |  | 16.07143
DETERMINACION DE C.B.R.
[7 empty] | 95% DE M.D.S. : | 1.92565
[7 empty] | C.B.R. (100% M.D.S.) 0.1" : | 48.57143 | %
[7 empty] | C.B.R. (95% M.D.S.) 01" : | 21.71 | %
OBSERVACIONES:
.
CBR al 100% M.D.S.
CBR al 95% M.D.S.

## Apoyo (hidden)
Penetración | Molde I | Molde II | Molde III
(mm.) | Presión | Presión | Presión
| (Kg/cm2) | (Kg/cm2) | (Kg/cm2) | Molde I | Molde II | Molde III
0 | 0 | 0 | 0
0.64 | 7.407023 | 5.835836 | 2.244552
1.27 | 16.83414 | 12.34504 | 5.611381 | 16.83414 | 12.34504 | 5.611381
1.91 | 26.93463 | 18.62978 | 8.529299 | 26.93463 | 18.62978 | 8.529299
2.54 | 33.66828 | 25.81235 | 11.22276 | 33.66828 | 25.81235 | 11.22276
5.08 | 45.1155 | 33.44383 | 15.26296
7.62 | 56.33826 | 38.15739 | 18.40533
[8 empty] | y = 13.262x + 0.5263 | y = 10.602x - 1.2856 | y = 4.4188x + 0.0293
|  |  | Correc | 15.3 | 11.8 | 9.8 |  | R2 = 0.9879 | R2 = 0.9982 | R2 = 0.9997
|  |  |  | 11 | 7.2 | 11.2
|  |  |  | 2.54 | 2.66126 | 2.54 |  | 0 | 0.1212601 | 0
|  |  |  | 2.54 | 2.66126 | 2.54 |  | 2.54 | 2.66126 | 2.54
|  |  |  | 0 | 0 | 0 |  | 34 | 26 | 11.25
|  |  |  | 0 | 0 | 0
|  |  |  | 34 | 26 | 11.25
|  |  |  | 34 | 26 | 11.25
|  |  |  | 5.798954 | 5.690169 | 6.222857
|  |  |  | 5.798954 | 5.690169 | 6.222857
|  |  |  | 0 | 0 | 0
|  |  |  | 0 | 0 | 0
45
33
C.B.R. |  |  | C.B.R.(100%) |  |  | C.B.R.(95%) |  |  | 19
2.020078 | 48.57143 |  | 48.57143 | 0 |  | 21.71 | 0
1.964285 | 37.14286 |  | 48.57143 | 2.020078 |  | 21.71 | 1.919074
1.912914 | 16.07143 |  | 0 | 2.020078 |  | 0 | 1.919074

## Sucs (hidden)
SISTEMA UNIFICADO DE CLASIFICACION
N 200= | 31.56 | Cu = | 580 |  |  |  | L.L. | 32.2
N 4= | 57.08 | Cc = | 0.01551724 | CLASIFICACION SUCS | GC |  | I.P. | 15.69888
L.L.= | 32.2 | [5 empty] | CU | 580
I.P.= | 15.69888 | [5 empty] | CC | 0.01551724
DIVISIONES MAYORES |  |  | SIMBOLO DE GRUPO | NOMBRES TIPICOS | CRITERIOS DE CLASIFICACION PARA SUELOS GRANULARES |  |  | CLASIF | SIMBOLOS DOBLES | SIMBOLOS TRIPLES | CLASIFICACION | SIMBOLO
Suelos de grano grueso (mas del 50 % del material es mayor en tamaño que el tamiz No 200 | Gravas (mas de la mitad de la fracción gruesa es mayor que el tamiz No 4) | Gravas Limpias (poco o ningun fino) | GW | Gravas bien gradadas, mezclas gravosas, poco o ningun fino | Cu > 4 1 < Cc < 3 | [6 empty] | GC
|  |  | GP | Gravas pobremente gradadas,`mezclas grava-arena, pocos o ningun fino | No cumple todos los requisitos de gradadcion para GW
|  | Gravas con finos (cantidad apre- ciable de finos) | GM | Gravas limosas, mezcla grava- arena-limo | Límites de Atteberg por debajo de la linea A o Ip < 4 | A los materiales sobre la linea A con 4 < Ip < 7 se considera de frontera y se les asigna doble símbolo
|  |  | GC | Gravas arcillosas, mezcla gravo-areno- arcillosas | Límites de Atteberg por encima de la línea A ó Ip > 7 |  |  | GC |  |  | GC
| Arenas (mas de la mitad de la fracción gruesa es menor que el tamiz No 4) | Arenas Limpias (poco o ningun fino) | SW | Arenas bien gradadas, arenas gravosas, pocos o ningun fino | Cu > 6 1 < Cc < 3
|  |  | SP | Arenas pobremente gradadas, arenas gravosas, pocos o ningun fino | No cumple todos los requisitos de gradadcion para SW
|  | Arenas con finos (cantidad apre- ciable de finos) | SM | Arenas limosas mezcla de arena-limo | Límites de Atteberg por debajo de la linea A ó Ip < 4 | Si el material está en la zona sombreada con 4 < Ip < 7 se considera de frontera y se les asigna doble símbolo
|  |  | SC | Arenas arcillosas, mezclas arena-arcilla | Límites de Atteberg por encima de la linea A ó Ip > 7
Suelos de grano fino (mas del 50 % del material pasa el tamiz No 200 | limos y arcillas (Límite líquido wl<50 |  | ML | Limos inorgánicos y arena muy finas, polvo de roca, arenas finas limosas o arcillosas, o limos arcillosos con poca plasticidad | 1, Determinar el porcentaje de arenas y gravas de la curva granulometrica. 2, Dependiendo del porcentaje de fino (fracción menor que el tamiz No 200 los suelos gruesos se clasifican como sigue: Menos del 5% - GW, GP, SW, SP Mas del 12 % - GM, GC, SM, SC De 5 a 12 % - casos frontera que requieren doble símbolo
|  |  | CL | Arcillas inorganicas de plasticidad baja a media, arcillas gravosas, arcillas arenosas, arcillas limosas, arcillas magras.
|  |  | OL | Limos organicos, arcillas limosas orgánicas de baja plasticidad
| limos y arcillas (Límite líquido wl>50 |  | MH | Limos inorganicos, suelos limosos o arenosos finos micaceos o diatomaceos, suelos elasticos.
|  |  | CH | Arcillas organicas de alta plasticidad, arcillas grasas.
|  |  | OH | Arcillas organicas de plasticidad media a alta, limos orgánicos
| Suelos Altamen- te orgá- nicos |  | Pt | Turba o otros suelos altamente organicos

## Aashto (hidden)
sup
CLASIFICACION GENERAL |  | MATERIALES GRANULARES (35% O MENOS DEL TOTAL PASA EL TAMIZ NO 200) | [6 empty] | MATERIALES LIMO-ARCILLOSOS (MAS DEL 35% DEL TOTAL PASA EL TAMIZ No 200)
CLASIFICACION DE GRUPO |  | A-1 |  | A-3 | A-2 |  |  |  | A-4 | A-5 | A-6 | A-7
|  | A-1-a | A-1-b |  | A-2-4 | A-2-5 | A-2-6 | A-2-7 |  |  |  | A-7-5 | A-7-6 | 50
25.4
Porcentaje de material | [13 empty] | 25
que pasa el tamiz
No 10 | 47.5 | 50 max
No 40 | 38.8 | 30 max | 50 max | 51 min
No 200 | 31.6 | 15 max | 25 max | 10 max | 35 max | 35 max | 35 max | 35 max | 36 min | 36 min | 36 min | 36 min | 36 min
Caracteristicas de la
fraccion que pasa el
tamiz No 40
Limite líquido | 32.2 |  |  |  | 40 max | 41 min | 40 max | 41 min | 40 max | 41 min | 40 max | 41 min | 41 min
Indice plástico | 15.69888 | 6 max | 6 max | N.P. | 10 max | 10 max | 11 min | 11 min | 10 max | 10 max | 11 min | 11`min | 11`min
Indice de Grupo | 1 | 0 |  | 0 | 0 |  | 4 max |  | 8 max | 12 max | 16 max | 20 max | 20 max
|  |  | CLASIFICACION AASHTO : |  |  |  |  | A-2-6 (0)
|  | -- | -- | -- | -- | -- | A-2-6 | A-2-7 | -- | -- | -- | -- | --
A-2-6
A-2-6
| A | 1
| B | 16.6
| C | 1
| D | 5.698883
| 1.151015 | 1 |  | (0)
| A | -3.4
| B | -7.8
| C | 5.698883
|  | -0.741162 |  | 0
| IG | (0)
SISTEMA DE CLASIFICACION AASHTO

## Apoyo 2 (hidden)
76.2 | 0 | 3" | 76.2 | 0 | 100 | 0 | 0 | 0 | 100 | ESPECIFICACIONES
76.2 | 100 | 2 1/2" | 63.5 | 0 | 100 | 0 | 0 | 0 | 100 | Nº Malla | Abertura mm. | Especificaciones "B" | % Que Pasa
|  | 2" | 50.6 | 0 | 100 | 450 | 7.762636 | 7.762636 | 92.23736 | 2" | 50.6
63.5 | 0 | 1 1/2" | 38.1 | 0 | 100 | 500 | 8.625151 | 16.38779 | 83.61221 | 1 1/2" | 38.1
63.5 | 100 | 1" | 25.4 | 0 | 100 | 325 | 5.606348 | 21.99413 | 78.00587 | 1" | 25.4
|  | 3/4" | 19.05 | 0 | 100 | 160 | 2.760048 | 24.75418 | 75.24582 | 3/4" | 19.05
50.6 | 0 | 1/2" | 12.7 | 0 | 100 | 228 | 3.933069 | 28.68725 | 71.31275 | 3/8" | 9.525
50.6 | 100 | 3/8" | 9.525 | 0 | 100 | 245 | 4.226324 | 32.91358 | 67.08642 | No4 | 4.76
|  | No4 | 4.76 | 0 | 100 | 580 | 10.00518 | 42.91875 | 57.08125 | 40 | 0.42
38.1 | 0 | 10 | 2 | 0 | 100 | 555.1138 | 9.575881 | 52.49463 | 47.50537
38.1 | 100 | 20 | 0.84 | 0 | 100 | 309.0174 | 5.330643 | 57.82528 | 42.17472
|  | 40 | 0.42 | 0 | 100 | 197.1432 | 3.40078 | 61.22606 | 38.77394
25.4 | 0 | 50 | 0.3 | 0 | 100 | 41.23779 | 0.7113643 | 61.93742 | 38.06258
25.4 | 100 | 100 | 0.149 | 0 | 100 | 277.2244 | 4.782204 | 66.71962 | 33.28038
|  | 200 | 0.074 | 0 | 100 | 99.76884 | 1.721043 | 68.44067 | 31.55933
19.05 | 0
19.05 | 100
12.7 | 0 |  | 3" | 76.2
12.7 | 100 |  | 2 1/2" | 63.5
|  |  | 2" | 50.6
9.525 | 0 |  | 1 1/2" | 38.1
9.525 | 100 |  | 1" | 25.4
|  |  | 3/4" | 19.05
4.76 | 0 |  | 1/2" | 12.7
4.76 | 100 |  | 3/8" | 9.525
|  |  | Nº4 | 4.76
2 | 0 |  | Nº10 | 2
2 | 100 |  | Nº20 | 0.84
|  |  | Nº40 | 0.42
0.84 | 0 |  | Nº50 | 0.297
0.84 | 100 |  | Nº100 | 0.15
|  |  | Nº200 | 0.074
0.42 | 0
0.42 | 100
0.3 | 0
0.3 | 100
0.149 | 0
0.149 | 100
0.074 | 0
0.074 | 100