## promedio Km IV
ESTUDIO PARA EL MANTENIEMIENTO PERIÓDICO DE LA CARRETERA PUNO - DESAGUADERO, TRAMO PUNO - ILAVE
ENSAYO DEL COEFICIENTE DE FRICCIÓN-RESISTENCIA AL DESLIZAMIENTO
MÉTODO DEL PÉNDULO INGLES-TRRL
(MTC E-1004 ASTM E-274)
| FECHA : | 2008-07-16 |  |  |  | CAPA DE RODAMIENTO : |  |  |  | TSB
| Consultor : | CONSORCIO SAN JUAN
| PROGRESIVA | CARRIL DER. | CARRIL IZQ. | HUELLA INT. | HUELLA EXT. | LECTURAS DE CAMPO |  |  |  |  | CORRECCION POR TEMPERATURA | PROMEDIO | TEMPERATURA DEL PAVIMENTO | RESULTADO DE FRICCION | COEFICIENTE DE FRICCIÓN | PROMEDIO POR Km
[6 empty] | 1º | 2º | 3º | 4º | 5º
| 1363000 | X |  |  | X | 60 | 55 | 62 | 58 | 60 | 0.705 | 59 | 23 | 59.705 | 0.59705 |  |  | 59.63999 | 0.4843111 | 30.06215
| 1363050 | X |  | X |  | 50 | 54 | 59 | 55 | 51 | 0.705 | 53.8 | 23 | 54.505 | 0.54505 |  |  |  |  | 0
| 1363100 |  | X | X |  | 52 | 59 | 50 | 52 | 48 | 0.705 | 52.2 | 23 | 52.905 | 0.52905 |  |  |  |  | 1363000 | 0.45
| 1363150 |  | X |  | X | 47 | 48 | 46 | 46 | 52 | 0.48 | 47.8 | 22 | 48.28 | 0.4828 |  |  |  |  | 1368000 | 0.45
| 1363200 | X |  |  | X | 52 | 56 | 59 | 60 | 50 | 0.705 | 55.4 | 23 | 56.105 | 0.56105 |  |  |  |  | 1378000 | 0.45
| 1363250 | X |  | X |  | 46 | 48 | 50 | 54 | 52 | 0.245 | 50 | 21 | 50.245 | 0.50245 |  |  |  |  | 1383000 | 0.45
| 1363300 |  | X | X |  | 46 | 46 | 47 | 47 | 48 | 0.48 | 46.8 | 22 | 47.28 | 0.4728 |  |  |  |  | 1388000 | 0.45
| 1363350 |  | X |  | X | 47 | 48 | 47 | 49 | 49 | 0.705 | 48 | 23 | 48.705 | 0.48705 |  | 54.0335 |  |  | 1393000 | 0.45
| 1363400 | X |  |  | X | 48 | 47 | 48 | 47 | 46 | 0.92 | 47.2 | 24 | 48.12 | 0.4812 |  | 59.27779 |  |  | 1398000 | 0.45
| 1363450 | X |  | X |  | 48 | 49 | 48 | 49 | 48 | 0.705 | 48.4 | 23 | 49.105 | 0.49105 |  | 60.50582 |  |  | 1403000 | 0.45
| 1363500 |  | X | X |  | 47 | 50 | 47 | 50 | 47 | 0.92 | 48.2 | 24 | 49.12 | 0.4912 |  | 60.88115 |  |  | 1408000 | 0.45
| 1363550 |  | X |  | X | 48 | 52 | 51 | 49 | 54 | 0.92 | 50.8 | 24 | 51.72 | 0.5172 |  | 59.40228 |  |  | 1413000 | 0.45
| 1363600 | X |  |  | X | 51 | 52 | 46 | 49 | 51 | 0.48 | 49.8 | 22 | 50.28 | 0.5028 |  | 60.19616
| 1363650 | X |  | X |  | 50 | 54 | 47 | 46 | 53 | 0.705 | 50 | 23 | 50.705 | 0.50705
| 1363700 |  | X | X |  | 52 | 53 | 52 | 53 | 47 | 0.245 | 51.4 | 21 | 51.645 | 0.51645
| 1363750 |  | X |  | X | 64 | 62 | 69 | 67 | 66 | 0.245 | 65.6 | 21 | 65.845 | 0.65845
| 1363800 | X |  |  | X | 46 | 51 | 52 | 47 | 51 | 0 | 49.4 | 20 | 49.4 | 0.494
| 1363850 | X |  | X |  | 46 | 49 | 51 | 49 | 50 | 0 | 49 | 20 | 49 | 0.49
| 1363900 |  | X | X |  | 52 | 55 | 51 | 53 | 49 | 0.245 | 52 | 21 | 52.245 | 0.52245
1 | 1363950 |  | X |  | X | 52 | 51 | 55 | 54 | 48 | 0 | 52 | 20 | 52 | 0.52 | 0.5184575 | [5 empty] | 230000 | 0.45
| 1364000 | X |  |  | X | 46 | 49 | 50 | 50 | 49 | 0 | 48.8 | 20 | 48.8 | 0.488
| 1364050 | X |  | X |  | 47 | 46 | 48 | 51 | 50 | 0.245 | 48.4 | 21 | 48.645 | 0.48645
| 1364100 |  | X | X |  | 53 | 46 | 48 | 48 | 47 | 0.48 | 48.4 | 22 | 48.88 | 0.4888
| 1364150 |  | X |  | X | 53 | 49 | 54 | 49 | 54 | 0.705 | 51.8 | 23 | 52.505 | 0.52505
| 1364200 | X |  |  | X | 48 | 48 | 50 | 49 | 51 | 0.92 | 49.2 | 24 | 50.12 | 0.5012
| 1364250 | X |  | X |  | 50 | 50 | 53 | 56 | 55 | 0.92 | 52.8 | 24 | 53.72 | 0.5372
| 1364300 |  | X | X |  | 47 | 47 | 52 | 53 | 48 | 1.125 | 49.4 | 25 | 50.525 | 0.50525
| 1364350 |  | X |  | X | 47 | 51 | 47 | 51 | 49 | 0.92 | 49 | 24 | 49.92 | 0.4992
| 1364400 | X |  |  | X | 52 | 47 | 51 | 54 | 54 | 0.92 | 51.6 | 24 | 52.52 | 0.5252
| 1364450 | X |  | X |  | 47 | 47 | 51 | 51 | 55 | 0.705 | 50.2 | 23 | 50.905 | 0.50905
| 1364500 |  | X | X |  | 46 | 46 | 46 | 46 | 46 | 0.92 | 46 | 24 | 46.92 | 0.4692
| 1364550 |  | X |  | X | 49 | 55 | 49 | 49 | 51 | 1.125 | 50.6 | 25 | 51.725 | 0.51725
| 1364600 | X |  |  | X | 47 | 49 | 54 | 48 | 53 | 1.32 | 50.2 | 26 | 51.52 | 0.5152
| 1364650 | X |  | X |  | 53 | 49 | 53 | 52 | 47 | 0.92 | 50.8 | 24 | 51.72 | 0.5172
| 1364700 |  | X | X |  | 48 | 54 | 52 | 54 | 49 | 1.32 | 51.4 | 26 | 52.72 | 0.5272
| 1364750 |  | X |  | X | 54 | 60 | 57 | 59 | 59 | 1.845 | 57.8 | 29 | 59.645 | 0.59645
| 1364800 | X |  |  | X | 51 | 49 | 54 | 51 | 50 | 1.68 | 51 | 28 | 52.68 | 0.5268
| 1364850 | X |  | X |  | 47 | 48 | 50 | 51 | 49 | 1.845 | 49 | 29 | 50.845 | 0.50845
| 1364900 |  | X | X |  | 51 | 52 | 51 | 52 | 48 | 1.505 | 50.8 | 27 | 52.305 | 0.52305
| 1364950 |  | X |  | X | 55 | 53 | 46 | 47 | 47 | 2 | 49.6 | 30 | 51.6 | 0.516 | 0.51411
| 1365000 | X |  |  | X | 50 | 54 | 57 | 60 | 60 | 1.32 | 56.2 | 26 | 57.52 | 0.5752
| 1365050 | X |  | X |  | 56 | 50 | 53 | 63 | 56 | 1.125 | 55.6 | 25 | 56.725 | 0.56725
| 1365100 |  | X | X |  | 64 | 60 | 53 | 65 | 50 | 1.32 | 58.4 | 26 | 59.72 | 0.5972
| 1365150 |  | X |  | X | 51 | 58 | 62 | 59 | 65 | 1.125 | 59 | 25 | 60.125 | 0.60125
| 1365200 | X |  |  | X | 54 | 51 | 54 | 60 | 64 | 1.32 | 56.6 | 26 | 57.92 | 0.5792
| 1365250 | X |  | X |  | 66 | 64 | 65 | 66 | 67 | 1.32 | 65.6 | 26 | 66.92 | 0.6692
| 1365300 |  | X | X |  | 60 | 56 | 57 | 60 | 62 | 1.32 | 59 | 26 | 60.32 | 0.6032
| 1365350 |  | X |  | X | 63 | 66 | 58 | 61 | 61 | 1.32 | 61.8 | 26 | 63.12 | 0.6312
| 1365400 | X |  |  | X | 61 | 53 | 52 | 64 | 51 | 1.32 | 56.2 | 26 | 57.52 | 0.5752
| 1365450 | X |  | X |  | 60 | 64 | 62 | 65 | 54 | 1.505 | 61 | 27 | 62.505 | 0.62505
| 1365500 |  | X | X |  | 46 | 47 | 48 | 50 | 50 | 1.505 | 48.2 | 27 | 49.705 | 0.49705
| 1365550 |  | X |  | X | 58 | 61 | 54 | 58 | 58 | 1.505 | 57.8 | 27 | 59.305 | 0.59305
| 1365600 | X |  |  | X | 63 | 51 | 52 | 55 | 64 | 1.505 | 57 | 27 | 58.505 | 0.58505
| 1365650 | X |  | X |  | 63 | 66 | 54 | 64 | 51 | 1.505 | 59.6 | 27 | 61.105 | 0.61105
| 1365700 |  | X | X |  | 61 | 64 | 66 | 60 | 54 | 1.505 | 61 | 27 | 62.505 | 0.62505
| 1365750 |  | X |  | X | 46 | 45 | 44 | 46 | 46 | 1.505 | 45.4 | 27 | 46.905 | 0.46905
| 1365800 | X |  |  | X | 55 | 59 | 63 | 51 | 56 | 1.505 | 56.8 | 27 | 58.305 | 0.58305
| 1365850 | X |  | X |  | 57 | 58 | 58 | 54 | 60 | 1.505 | 57.4 | 27 | 58.905 | 0.58905
| 1365900 |  | X | X |  | 50 | 61 | 55 | 58 | 57 | 1.32 | 56.2 | 26 | 57.52 | 0.5752
| 1365950 |  | X |  | X | 55 | 57 | 65 | 62 | 63 | 1.32 | 60.4 | 26 | 61.72 | 0.6172 | 0.5884375
| 1366000 | X |  |  | X | 56 | 60 | 57 | 62 | 60 | 1.32 | 59 | 26 | 60.32 | 0.6032
| 1366050 | X |  | X |  | 63 | 57 | 56 | 55 | 58 | 1.32 | 57.8 | 26 | 59.12 | 0.5912
| 1366100 |  | X | X |  | 51 | 62 | 60 | 66 | 54 | 1.32 | 58.6 | 26 | 59.92 | 0.5992
| 1366150 |  | X |  | X | 51 | 60 | 56 | 54 | 66 | 1.32 | 57.4 | 26 | 58.72 | 0.5872
| 1366200 | X |  |  | X | 57 | 59 | 65 | 57 | 62 | 1.505 | 60 | 27 | 61.505 | 0.61505
| 1366250 | X |  | X |  | 54 | 59 | 62 | 62 | 67 | 1.505 | 60.8 | 27 | 62.305 | 0.62305
| 1366300 |  | X | X |  | 58 | 65 | 58 | 57 | 53 | 1.68 | 58.2 | 28 | 59.88 | 0.5988
| 1366350 |  | X |  | X | 58 | 57 | 61 | 64 | 55 | 1.505 | 59 | 27 | 60.505 | 0.60505
| 1366400 | X |  |  | X | 65 | 57 | 59 | 57 | 57 | 1.845 | 59 | 29 | 60.845 | 0.60845
| 1366450 | X |  | X |  | 55 | 61 | 52 | 56 | 60 | 1.68 | 56.8 | 28 | 58.48 | 0.5848
| 1366500 |  | X | X |  | 52 | 51 | 49 | 49 | 48 | 2 | 49.8 | 30 | 51.8 | 0.518
| 1366550 |  | X |  | X | 57 | 58 | 52 | 62 | 63 | 2 | 58.4 | 30 | 60.4 | 0.604
| 1366600 | X |  |  | X | 52 | 65 | 63 | 57 | 53 | 2 | 58 | 30 | 60 | 0.6
| 1366650 | X |  | X |  | 53 | 62 | 52 | 58 | 63 | 2.1 | 57.6 | 31 | 59.7 | 0.597
| 1366700 |  | X | X |  | 59 | 56 | 57 | 64 | 57 | 2.1 | 58.6 | 31 | 60.7 | 0.607
| 1366750 |  | X |  | X | 50 | 50 | 50 | 50 | 50 | 2.1 | 50 | 31 | 52.1 | 0.521
| 1366800 | X |  |  | X | 59 | 62 | 53 | 61 | 64 | 2 | 59.8 | 30 | 61.8 | 0.618
| 1366850 | X |  | X |  | 64 | 54 | 56 | 62 | 58 | 2 | 58.8 | 30 | 60.8 | 0.608
| 1366900 |  | X | X |  | 54 | 50 | 65 | 55 | 60 | 2 | 56.8 | 30 | 58.8 | 0.588
| 1366950 |  | X |  | X | 62 | 59 | 64 | 63 | 57 | 2 | 61 | 30 | 63 | 0.63 | 0.59535
| 1367000 | X |  |  | X | 55 | 56 | 56 | 56 | 55 | 0.92 | 55.6 | 24 | 56.52 | 0.5652
| 1367050 | X |  | X |  | 58 | 61 | 54 | 56 | 63 | 1.125 | 58.4 | 25 | 59.525 | 0.59525
| 1367100 |  | X | X |  | 59 | 63 | 57 | 61 | 62 | 0.92 | 60.4 | 24 | 61.32 | 0.6132
| 1367150 |  | X |  | X | 55 | 54 | 54 | 64 | 63 | 1.32 | 58 | 26 | 59.32 | 0.5932
| 1367200 | X |  |  | X | 63 | 52 | 56 | 57 | 54 | 1.32 | 56.4 | 26 | 57.72 | 0.5772
| 1367250 | X |  | X |  | 52 | 52 | 51 | 50 | 52 | 2 | 51.4 | 30 | 53.4 | 0.534
| 1367300 |  | X | X |  | 65 | 64 | 53 | 57 | 53 | 2 | 58.4 | 30 | 60.4 | 0.604
| 1367350 |  | X |  | X | 64 | 55 | 60 | 60 | 59 | 2 | 59.6 | 30 | 61.6 | 0.616
| 1367400 | X |  |  | X | 58 | 60 | 54 | 62 | 58 | 2 | 58.4 | 30 | 60.4 | 0.604
| 1367450 | X |  | X |  | 57 | 52 | 57 | 56 | 55 | 2.1 | 55.4 | 31 | 57.5 | 0.575
| 1367500 |  | X | X |  | 64 | 61 | 64 | 66 | 69 | 2.1 | 64.8 | 31 | 66.9 | 0.669
| 1367550 |  | X |  | X | 54 | 57 | 58 | 54 | 54 | 2.2 | 55.4 | 32 | 57.6 | 0.576
| 1367600 | X |  |  | X | 61 | 58 | 64 | 66 | 57 | 2.3 | 61.2 | 33 | 63.5 | 0.635
| 1367650 | X |  | X |  | 57 | 60 | 51 | 59 | 51 | 2.2 | 55.6 | 32 | 57.8 | 0.578
| 1367700 |  | X | X |  | 56 | 66 | 54 | 51 | 50 | 2.1 | 55.4 | 31 | 57.5 | 0.575
| 1367750 |  | X |  | X | 49 | 52 | 50 | 52 | 50 | 2.7 | 50.6 | 37 | 53.3 | 0.533
| 1367800 | X |  |  | X | 57 | 65 | 53 | 62 | 56 | 2.4 | 58.6 | 34 | 61 | 0.61
| 1367850 | X |  | X |  | 54 | 60 | 59 | 51 | 51 | 2.6 | 55 | 36 | 57.6 | 0.576
| 1367900 |  | X | X |  | 51 | 61 | 55 | 59 | 63 | 2.5 | 57.8 | 35 | 60.3 | 0.603
| 1367950 |  | X |  | X | 66 | 57 | 64 | 50 | 55 | 2.4 | 58.4 | 34 | 60.8 | 0.608 | 0.5920025
| 1368000 | X |  |  | X | 52 | 56 | 54 | 55 | 53 | 2.3 | 54 | 33 | 56.3 | 0.563
| 1368050 | X |  | X |  | 62 | 51 | 58 | 50 | 64 | 2.2 | 57 | 32 | 59.2 | 0.592
| 1368100 |  | X | X |  | 64 | 53 | 65 | 61 | 60 | 2.2 | 60.6 | 32 | 62.8 | 0.628
| 1368150 |  | X |  | X | 61 | 62 | 61 | 59 | 51 | 2.1 | 58.8 | 31 | 60.9 | 0.609
| 1368200 | X |  |  | X | 64 | 65 | 63 | 53 | 62 | 2 | 61.4 | 30 | 63.4 | 0.634
| 1368250 | X |  | X |  | 44 | 46 | 46 | 47 | 46 | 2 | 45.8 | 30 | 47.8 | 0.478
| 1368300 |  | X | X |  | 53 | 51 | 61 | 55 | 60 | 2.1 | 56 | 31 | 58.1 | 0.581
| 1368350 |  | X |  | X | 61 | 62 | 58 | 55 | 55 | 2.1 | 58.2 | 31 | 60.3 | 0.603
| 1368400 | X |  |  | X | 62 | 65 | 65 | 66 | 56 | 2.2 | 62.8 | 32 | 65 | 0.65
| 1368450 | X |  | X |  | 53 | 60 | 56 | 54 | 56 | 2.3 | 55.8 | 33 | 58.1 | 0.581
| 1368500 |  | X | X |  | 56 | 56 | 58 | 59 | 58 | 2.5 | 57.4 | 35 | 59.9 | 0.599
| 1368550 |  | X |  | X | 61 | 60 | 57 | 59 | 55 | 2.4 | 58.4 | 34 | 60.8 | 0.608
| 1368600 | X |  |  | X | 60 | 59 | 53 | 52 | 54 | 2.2 | 55.6 | 32 | 57.8 | 0.578
| 1368650 | X |  | X |  | 61 | 53 | 56 | 63 | 51 | 2.2 | 56.8 | 32 | 59 | 0.59
| 1368700 |  | X | X |  | 63 | 51 | 56 | 65 | 55 | 2.1 | 58 | 31 | 60.1 | 0.601
| 1368750 |  | X |  | X | 52 | 50 | 50 | 49 | 49 | 1.845 | 50 | 29 | 51.845 | 0.51845
| 1368800 | X |  |  | X | 61 | 52 | 62 | 61 | 50 | 1.68 | 57.2 | 28 | 58.88 | 0.5888
| 1368850 | X |  | X |  | 66 | 61 | 57 | 62 | 62 | 1.68 | 61.6 | 28 | 63.28 | 0.6328
| 1368900 |  | X | X |  | 63 | 58 | 51 | 60 | 52 | 1.505 | 56.8 | 27 | 58.305 | 0.58305
| 1368950 |  | X |  | X | 61 | 58 | 61 | 53 | 60 | 1.68 | 58.6 | 28 | 60.28 | 0.6028 | 0.591045
| 1369000 | X |  |  | X | 62 | 61 | 59 | 59 | 60 | 2 | 60.2 | 30 | 62.2 | 0.622
| 1369050 | X |  | X |  | 64 | 53 | 63 | 53 | 53 | 2.1 | 57.2 | 31 | 59.3 | 0.593
| 1369100 |  | X | X |  | 66 | 51 | 53 | 60 | 63 | 2.1 | 58.6 | 31 | 60.7 | 0.607
| 1369150 |  | X |  | X | 57 | 52 | 53 | 55 | 54 | 2.1 | 54.2 | 31 | 56.3 | 0.563
| 1369200 | X |  |  | X | 55 | 57 | 64 | 52 | 65 | 2.2 | 58.6 | 32 | 60.8 | 0.608
| 1369250 | X |  | X |  | 49 | 49 | 48 | 47 | 48 | 2.2 | 48.2 | 32 | 50.4 | 0.504
| 1369300 |  | X | X |  | 51 | 60 | 62 | 60 | 64 | 2.2 | 59.4 | 32 | 61.6 | 0.616
| 1369350 |  | X |  | X | 56 | 63 | 52 | 58 | 55 | 2.2 | 56.8 | 32 | 59 | 0.59
| 1369400 | X |  |  | X | 60 | 62 | 54 | 52 | 61 | 2.2 | 57.8 | 32 | 60 | 0.6
| 1369450 | X |  | X |  | 56 | 56 | 51 | 58 | 51 | 2.3 | 54.4 | 33 | 56.7 | 0.567
| 1369500 |  | X | X |  | 50 | 50 | 53 | 50 | 50 | 2.3 | 50.6 | 33 | 52.9 | 0.529
| 1369550 |  | X |  | X | 52 | 63 | 61 | 57 | 65 | 2.4 | 59.6 | 34 | 62 | 0.62
| 1369600 | X |  |  | X | 57 | 58 | 50 | 61 | 51 | 2.4 | 55.4 | 34 | 57.8 | 0.578
| 1369650 | X |  | X |  | 61 | 57 | 59 | 56 | 59 | 2.5 | 58.4 | 35 | 60.9 | 0.609
| 1369700 |  | X | X |  | 65 | 59 | 64 | 59 | 52 | 2.5 | 59.8 | 35 | 62.3 | 0.623
| 1369750 |  | X |  | X | 46 | 46 | 46 | 46 | 46 | 2.5 | 46 | 35 | 48.5 | 0.485
| 1369800 | X |  |  | X | 54 | 55 | 63 | 56 | 66 | 2.4 | 58.8 | 34 | 61.2 | 0.612
| 1369850 | X |  | X |  | 55 | 56 | 54 | 51 | 52 | 2.4 | 53.6 | 34 | 56 | 0.56
| 1369900 |  | X | X |  | 56 | 60 | 57 | 59 | 53 | 2.4 | 57 | 34 | 59.4 | 0.594
| 1369950 |  | X |  | X | 58 | 56 | 57 | 64 | 57 | 2.4 | 58.4 | 34 | 60.8 | 0.608 | 0.5844
| 1370000 | X |  |  | X | 50 | 54 | 52 | 50 | 50 | 2.4 | 51.2 | 34 | 53.6 | 0.536
| 1370050 | X |  | X |  | 64 | 65 | 55 | 62 | 55 | 2.5 | 60.2 | 35 | 62.7 | 0.627
| 1370100 |  | X | X |  | 66 | 51 | 64 | 55 | 63 | 2.5 | 59.8 | 35 | 62.3 | 0.623
| 1370150 |  | X |  | X | 51 | 55 | 60 | 57 | 60 | 2.6 | 56.6 | 36 | 59.2 | 0.592
| 1370200 | X |  |  | X | 60 | 53 | 59 | 52 | 62 | 2.6 | 57.2 | 36 | 59.8 | 0.598
| 1370250 | X |  | X |  | 75 | 70 | 68 | 68 | 68 | 2.8 | 69.8 | 38 | 72.6 | 0.726
| 1370300 |  | X | X |  | 62 | 66 | 62 | 57 | 57 | 2.5 | 60.8 | 35 | 63.3 | 0.633
| 1370350 |  | X |  | X | 60 | 52 | 64 | 52 | 60 | 2.5 | 57.6 | 35 | 60.1 | 0.601
| 1370400 | X |  |  | X | 63 | 66 | 51 | 51 | 57 | 2.5 | 57.6 | 35 | 60.1 | 0.601
| 1370450 | X |  | X |  | 56 | 52 | 53 | 63 | 62 | 2.2 | 57.2 | 32 | 59.4 | 0.594
| 1370500 |  | X | X |  | 50 | 54 | 55 | 54 | 54 | 2.1 | 53.4 | 31 | 55.5 | 0.555
| 1370550 |  | X |  | X | 55 | 56 | 56 | 61 | 62 | 2.2 | 58 | 32 | 60.2 | 0.602
| 1370600 | X |  |  | X | 62 | 53 | 61 | 63 | 59 | 2.3 | 59.6 | 33 | 61.9 | 0.619
| 1370650 | X |  | X |  | 56 | 59 | 54 | 61 | 51 | 2.4 | 56.2 | 34 | 58.6 | 0.586
| 1370700 |  | X | X |  | 56 | 62 | 61 | 53 | 53 | 2.4 | 57 | 34 | 59.4 | 0.594
| 1370750 |  | X |  | X | 50 | 54 | 54 | 54 | 54 | 2.4 | 53.2 | 34 | 55.6 | 0.556
| 1370800 | X |  |  | X | 65 | 65 | 56 | 58 | 65 | 2.4 | 61.8 | 34 | 64.2 | 0.642
| 1370850 | X |  | X |  | 59 | 50 | 55 | 57 | 59 | 2.4 | 56 | 34 | 58.4 | 0.584
| 1370900 |  | X | X |  | 56 | 58 | 58 | 55 | 55 | 2.5 | 56.4 | 35 | 58.9 | 0.589
| 1370950 |  | X |  | X | 54 | 60 | 59 | 51 | 55 | 2.5 | 55.8 | 35 | 58.3 | 0.583 | 0.60205
| 1371000 | X |  |  | X | 54 | 54 | 54 | 54 | 54 | 1.68 | 54 | 28 | 55.68 | 0.5568
| 1371050 | X |  | X |  | 57 | 51 | 51 | 55 | 59 | 1.68 | 54.6 | 28 | 56.28 | 0.5628
| 1371100 |  | X | X |  | 66 | 52 | 59 | 56 | 65 | 1.845 | 59.6 | 29 | 61.445 | 0.61445
| 1371150 |  | X |  | X | 63 | 56 | 56 | 65 | 52 | 1.845 | 58.4 | 29 | 60.245 | 0.60245
| 1371200 | X |  |  | X | 53 | 51 | 56 | 52 | 59 | 2 | 54.2 | 30 | 56.2 | 0.562
| 1371250 | X |  | X |  | 52 | 55 | 54 | 54 | 60 | 2.6 | 55 | 36 | 57.6 | 0.576
| 1371300 |  | X | X |  | 64 | 54 | 59 | 60 | 56 | 2.5 | 58.6 | 35 | 61.1 | 0.611
| 1371350 |  | X |  | X | 52 | 64 | 59 | 59 | 66 | 2.4 | 60 | 34 | 62.4 | 0.624
| 1371400 | X |  |  | X | 65 | 58 | 56 | 53 | 52 | 2.4 | 56.8 | 34 | 59.2 | 0.592
| 1371450 | X |  | X |  | 53 | 61 | 50 | 50 | 57 | 2.3 | 54.2 | 33 | 56.5 | 0.565
| 1371500 |  | X | X |  | 52 | 54 | 55 | 59 | 58 | 2.3 | 55.6 | 33 | 57.9 | 0.579
| 1371550 |  | X |  | X | 61 | 60 | 57 | 65 | 55 | 2.2 | 59.6 | 32 | 61.8 | 0.618
| 1371600 | X |  |  | X | 54 | 55 | 58 | 52 | 62 | 2.2 | 56.2 | 32 | 58.4 | 0.584
| 1371650 | X |  | X |  | 56 | 57 | 53 | 58 | 54 | 2.2 | 55.6 | 32 | 57.8 | 0.578
| 1371700 |  | X | X |  | 52 | 60 | 54 | 56 | 63 | 2.1 | 57 | 31 | 59.1 | 0.591
| 1371750 |  | X |  | X | 55 | 57 | 59 | 60 | 57 | 2.1 | 57.6 | 31 | 59.7 | 0.597
| 1371800 | X |  |  | X | 57 | 64 | 66 | 56 | 59 | 2 | 60.4 | 30 | 62.4 | 0.624
| 1371850 | X |  | X |  | 53 | 61 | 58 | 63 | 66 | 2 | 60.2 | 30 | 62.2 | 0.622
| 1371900 |  | X | X |  | 64 | 57 | 63 | 56 | 51 | 1.845 | 58.2 | 29 | 60.045 | 0.60045
| 1371950 |  | X |  | X | 55 | 52 | 63 | 51 | 58 | 1.845 | 55.8 | 29 | 57.645 | 0.57645 | 0.59182
| 1372000 | X |  |  | X | 59 | 60 | 62 | 60 | 58 | 1.845 | 59.8 | 29 | 61.645 | 0.61645
| 1372050 | X |  | X |  | 52 | 58 | 58 | 54 | 54 | 2 | 55.2 | 30 | 57.2 | 0.572
| 1372100 |  | X | X |  | 56 | 52 | 66 | 58 | 53 | 2 | 57 | 30 | 59 | 0.59
| 1372150 |  | X |  | X | 59 | 53 | 57 | 53 | 55 | 2.1 | 55.4 | 31 | 57.5 | 0.575
| 1372200 | X |  |  | X | 62 | 65 | 52 | 66 | 58 | 2.1 | 60.6 | 31 | 62.7 | 0.627
| 1372250 | X |  | X |  | 54 | 57 | 58 | 60 | 58 | 2.1 | 57.4 | 31 | 59.5 | 0.595
| 1372300 |  | X | X |  | 50 | 57 | 53 | 62 | 56 | 2.2 | 55.6 | 32 | 57.8 | 0.578
| 1372350 |  | X |  | X | 56 | 54 | 59 | 55 | 65 | 2.2 | 57.8 | 32 | 60 | 0.6
| 1372400 | X |  |  | X | 52 | 52 | 63 | 64 | 61 | 2.3 | 58.4 | 33 | 60.7 | 0.607
| 1372450 | X |  | X |  | 61 | 57 | 60 | 59 | 60 | 2.4 | 59.4 | 34 | 61.8 | 0.618
| 1372500 |  | X | X |  | 55 | 54 | 52 | 52 | 54 | 2.4 | 53.4 | 34 | 55.8 | 0.558
| 1372550 |  | X |  | X | 62 | 65 | 65 | 57 | 52 | 2.5 | 60.2 | 35 | 62.7 | 0.627
| 1372600 | X |  |  | X | 61 | 61 | 55 | 58 | 62 | 2.5 | 59.4 | 35 | 61.9 | 0.619
| 1372650 | X |  | X |  | 51 | 56 | 56 | 55 | 54 | 2.6 | 54.4 | 36 | 57 | 0.57
| 1372700 |  | X | X |  | 52 | 61 | 66 | 53 | 51 | 2.6 | 56.6 | 36 | 59.2 | 0.592
| 1372750 |  | X |  | X | 60 | 59 | 61 | 63 | 66 | 2.8 | 61.8 | 38 | 64.6 | 0.646
| 1372800 | X |  |  | X | 63 | 57 | 65 | 63 | 51 | 2.8 | 59.8 | 38 | 62.6 | 0.626
| 1372850 | X |  | X |  | 59 | 57 | 65 | 57 | 57 | 2.7 | 59 | 37 | 61.7 | 0.617
| 1372900 |  | X | X |  | 59 | 63 | 57 | 55 | 51 | 2.7 | 57 | 37 | 59.7 | 0.597
| 1372950 |  | X |  | X | 56 | 65 | 63 | 61 | 59 | 2.6 | 60.8 | 36 | 63.4 | 0.634 | 0.6032225
| 1373000 | X |  |  | X | 76 | 76 | 75 | 74 | 78 | 2.4 | 75.8 | 34 | 78.2 | 0.782
| 1373050 | X |  | X |  | 60 | 53 | 57 | 63 | 63 | 2.3 | 59.2 | 33 | 61.5 | 0.615
| 1373100 |  | X | X |  | 58 | 62 | 57 | 53 | 56 | 2.3 | 57.2 | 33 | 59.5 | 0.595
| 1373150 |  | X |  | X | 54 | 61 | 52 | 53 | 53 | 2.2 | 54.6 | 32 | 56.8 | 0.568
| 1373200 | X |  |  | X | 64 | 61 | 52 | 51 | 50 | 2.2 | 55.6 | 32 | 57.8 | 0.578
| 1373250 | X |  | X |  | 56 | 58 | 55 | 59 | 60 | 2 | 57.6 | 30 | 59.6 | 0.596
| 1373300 |  | X | X |  | 60 | 57 | 65 | 63 | 52 | 2.2 | 59.4 | 32 | 61.6 | 0.616
| 1373350 |  | X |  | X | 57 | 65 | 61 | 56 | 53 | 2.3 | 58.4 | 33 | 60.7 | 0.607
| 1373400 | X |  |  | X | 64 | 52 | 61 | 57 | 55 | 2.4 | 57.8 | 34 | 60.2 | 0.602
| 1373450 | X |  | X |  | 64 | 54 | 64 | 63 | 54 | 2.4 | 59.8 | 34 | 62.2 | 0.622
| 1373500 |  | X | X |  | 57 | 58 | 59 | 57 | 57 | 2.5 | 57.6 | 35 | 60.1 | 0.601
| 1373550 |  | X |  | X | 54 | 56 | 60 | 62 | 57 | 2.5 | 57.8 | 35 | 60.3 | 0.603
| 1373600 | X |  |  | X | 61 | 65 | 58 | 61 | 64 | 2.5 | 61.8 | 35 | 64.3 | 0.643
| 1373650 | X |  | X |  | 60 | 56 | 57 | 63 | 60 | 2.5 | 59.2 | 35 | 61.7 | 0.617
| 1373700 |  | X | X |  | 64 | 65 | 54 | 64 | 61 | 2.4 | 61.6 | 34 | 64 | 0.64
| 1373750 |  | X |  | X | 56 | 52 | 56 | 53 | 53 | 2.3 | 54 | 33 | 56.3 | 0.563
| 1373800 | X |  |  | X | 65 | 65 | 65 | 52 | 56 | 2.5 | 60.6 | 35 | 63.1 | 0.631
| 1373850 | X |  | X |  | 58 | 57 | 58 | 63 | 57 | 2.6 | 58.6 | 36 | 61.2 | 0.612
| 1373900 |  | X | X |  | 62 | 52 | 57 | 63 | 60 | 2.6 | 58.8 | 36 | 61.4 | 0.614
| 1373950 |  | X |  | X | 64 | 65 | 55 | 53 | 64 | 2.6 | 60.2 | 36 | 62.8 | 0.628 | 0.61665
| 1374000 | X |  |  | X | 50 | 50 | 50 | 50 | 50 | 2.7 | 50 | 37 | 52.7 | 0.527
| 1374050 | X |  | X |  | 50 | 63 | 54 | 53 | 59 | 2.5 | 55.8 | 35 | 58.3 | 0.583
| 1374100 |  | X | X |  | 65 | 62 | 54 | 64 | 52 | 2.5 | 59.4 | 35 | 61.9 | 0.619
| 1374150 |  | X |  | X | 53 | 54 | 54 | 64 | 64 | 2.5 | 57.8 | 35 | 60.3 | 0.603
| 1374200 | X |  |  | X | 56 | 63 | 54 | 53 | 58 | 2.4 | 56.8 | 34 | 59.2 | 0.592
| 1374250 | X |  | X |  | 53 | 50 | 53 | 54 | 54 | 2.4 | 52.8 | 34 | 55.2 | 0.552
| 1374300 |  | X | X |  | 53 | 54 | 61 | 50 | 57 | 2.4 | 55 | 34 | 57.4 | 0.574
| 1374350 |  | X |  | X | 65 | 64 | 65 | 59 | 64 | 2.4 | 63.4 | 34 | 65.8 | 0.658
| 1374400 | X |  |  | X | 63 | 62 | 60 | 55 | 58 | 2.3 | 59.6 | 33 | 61.9 | 0.619
| 1374450 | X |  | X |  | 60 | 55 | 58 | 62 | 56 | 2.4 | 58.2 | 34 | 60.6 | 0.606
| 1374500 |  | X | X |  | 54 | 53 | 52 | 52 | 51 | 2.4 | 52.4 | 34 | 54.8 | 0.548
| 1374550 |  | X |  | X | 62 | 57 | 60 | 61 | 55 | 2.5 | 59 | 35 | 61.5 | 0.615
| 1374600 | X |  |  | X | 53 | 63 | 58 | 52 | 55 | 2.5 | 56.2 | 35 | 58.7 | 0.587
| 1374650 | X |  | X |  | 54 | 64 | 57 | 58 | 54 | 2.6 | 57.4 | 36 | 60 | 0.6
| 1374700 |  | X | X |  | 54 | 58 | 57 | 51 | 65 | 2.7 | 57 | 37 | 59.7 | 0.597
| 1374750 |  | X |  | X | 59 | 56 | 57 | 56 | 55 | 2.7 | 56.6 | 37 | 59.3 | 0.593
| 1374800 | X |  |  | X | 58 | 58 | 62 | 65 | 59 | 2.7 | 60.4 | 37 | 63.1 | 0.631
| 1374850 | X |  | X |  | 63 | 63 | 64 | 55 | 64 | 2.7 | 61.8 | 37 | 64.5 | 0.645
| 1374900 |  | X | X |  | 61 | 64 | 55 | 60 | 62 | 2.7 | 60.4 | 37 | 63.1 | 0.631
| 1374950 |  | X |  | X | 58 | 58 | 65 | 58 | 54 | 2.6 | 58.6 | 36 | 61.2 | 0.612 | 0.5996
| 1375000 | X |  |  | X | 64 | 62 | 63 | 64 | 64 | 2.8 | 63.4 | 38 | 66.2 | 0.662
| 1375050 | X |  | X |  | 60 | 63 | 60 | 61 | 61 | 2.8 | 61 | 38 | 63.8 | 0.638
| 1375100 |  | X | X |  | 63 | 62 | 63 | 64 | 63 | 2.9 | 63 | 39 | 65.9 | 0.659
| 1375150 |  | X |  | X | 61 | 63 | 62 | 64 | 63 | 2.9 | 62.6 | 39 | 65.5 | 0.655
| 1375200 | X |  |  | X | 62 | 61 | 64 | 63 | 60 | 3 | 62 | 40 | 65 | 0.65
| 1375250 | X |  | X |  | 60 | 60 | 60 | 60 | 60 | 3 | 60 | 40 | 63 | 0.63
| 1375300 |  | X | X |  | 48 | 53 | 50 | 48 | 54 | 2.9 | 50.6 | 39 | 53.5 | 0.535
| 1375350 |  | X |  | X | 47 | 51 | 54 | 46 | 59 | 2.9 | 51.4 | 39 | 54.3 | 0.543
| 1375400 | X |  |  | X | 49 | 54 | 49 | 57 | 54 | 2.8 | 52.6 | 38 | 55.4 | 0.554
| 1375450 | X |  | X |  | 55 | 52 | 53 | 50 | 53 | 2.8 | 52.6 | 38 | 55.4 | 0.554
| 1375500 |  | X | X |  | 48 | 46 | 47 | 46 | 47 | 2.8 | 46.8 | 38 | 49.6 | 0.496
| 1375550 |  | X |  | X | 46 | 47 | 46 | 46 | 45 | 2.8 | 46 | 38 | 48.8 | 0.488
| 1375600 | X |  |  | X | 47 | 45 | 47 | 47 | 47 | 2.8 | 46.6 | 38 | 49.4 | 0.494
| 1375650 | X |  | X |  | 45 | 45 | 44 | 48 | 47 | 2.7 | 45.8 | 37 | 48.5 | 0.485
| 1375700 |  | X | X |  | 46 | 48 | 45 | 47 | 47 | 2.7 | 46.6 | 37 | 49.3 | 0.493
| 1375750 |  | X |  | X | 45 | 44 | 44 | 44 | 44 | 2.7 | 44.2 | 37 | 46.9 | 0.469
| 1375800 | X |  |  | X | 60 | 54 | 67 | 60 | 46 | 2.7 | 57.4 | 37 | 60.1 | 0.601
| 1375850 | X |  | X |  | 46 | 47 | 63 | 54 | 54 | 2.6 | 52.8 | 36 | 55.4 | 0.554
| 1375900 |  | X | X |  | 53 | 54 | 56 | 55 | 61 | 2.6 | 55.8 | 36 | 58.4 | 0.584
| 1375950 |  | X |  | X | 47 | 57 | 51 | 56 | 66 | 2.5 | 55.4 | 35 | 57.9 | 0.579 | 0.56615
| 1376000 | X |  |  | X | 60 | 65 | 68 | 68 | 69 | 2.5 | 66 | 35 | 68.5 | 0.685
| 1376050 | X |  | X |  | 67 | 81 | 60 | 77 | 73 | 2.5 | 71.6 | 35 | 74.1 | 0.741
| 1376100 |  | X | X |  | 69 | 84 | 76 | 75 | 78 | 2.6 | 76.4 | 36 | 79 | 0.79
| 1376150 |  | X |  | X | 83 | 75 | 65 | 71 | 77 | 2.6 | 74.2 | 36 | 76.8 | 0.768
| 1376200 | X |  |  | X | 80 | 83 | 82 | 60 | 82 | 2.6 | 77.4 | 36 | 80 | 0.8
| 1376250 | X |  | X |  | 85 | 85 | 86 | 85 | 86 | 2.6 | 85.4 | 36 | 88 | 0.88
| 1376300 |  | X | X |  | 77 | 78 | 55 | 60 | 57 | 2.5 | 65.4 | 35 | 67.9 | 0.679
| 1376350 |  | X |  | X | 72 | 75 | 70 | 56 | 70 | 2.4 | 68.6 | 34 | 71 | 0.71
| 1376400 | X |  |  | X | 55 | 65 | 83 | 74 | 79 | 2.4 | 71.2 | 34 | 73.6 | 0.736
| 1376450 | X |  | X |  | 72 | 59 | 64 | 54 | 74 | 2.3 | 64.6 | 33 | 66.9 | 0.669
| 1376500 |  | X | X |  | 50 | 50 | 50 | 50 | 50 | 2.2 | 50 | 32 | 52.2 | 0.522
| 1376550 |  | X |  | X | 51 | 54 | 63 | 55 | 51 | 2.3 | 54.8 | 33 | 57.1 | 0.571
| 1376600 | X |  |  | X | 62 | 54 | 59 | 51 | 57 | 2.4 | 56.6 | 34 | 59 | 0.59
| 1376650 | X |  | X |  | 63 | 58 | 52 | 59 | 56 | 2.4 | 57.6 | 34 | 60 | 0.6
| 1376700 |  | X | X |  | 59 | 60 | 53 | 61 | 51 | 2.5 | 56.8 | 35 | 59.3 | 0.593
| 1376750 |  | X |  | X | 60 | 63 | 64 | 64 | 64 | 2.5 | 63 | 35 | 65.5 | 0.655
| 1376800 | X |  |  | X | 51 | 56 | 56 | 61 | 63 | 2.6 | 57.4 | 36 | 60 | 0.6
| 1376850 | X |  | X |  | 57 | 56 | 52 | 56 | 57 | 2.7 | 55.6 | 37 | 58.3 | 0.583
| 1376900 |  | X | X |  | 64 | 51 | 54 | 61 | 58 | 2.7 | 57.6 | 37 | 60.3 | 0.603
| 1376950 |  | X |  | X | 53 | 53 | 51 | 59 | 53 | 2.8 | 53.8 | 38 | 56.6 | 0.566 | 0.66705
| 1377000 | X |  |  | X | 50 | 50 | 50 | 50 | 50 | 2.9 | 50 | 39 | 52.9 | 0.529
| 1377050 | X |  | X |  | 51 | 50 | 51 | 51 | 51 | 2.8 | 50.8 | 38 | 53.6 | 0.536
| 1377100 |  | X | X |  | 50 | 51 | 50 | 51 | 51 | 2.7 | 50.6 | 37 | 53.3 | 0.533
| 1377150 |  | X |  | X | 50 | 51 | 51 | 52 | 51 | 2.5 | 51 | 35 | 53.5 | 0.535
| 1377200 | X |  |  | X | 51 | 51 | 52 | 51 | 52 | 2.4 | 51.4 | 34 | 53.8 | 0.538
| 1377250 | X |  | X |  | 50 | 51 | 50 | 52 | 51 | 2.3 | 50.8 | 33 | 53.1 | 0.531
| 1377300 |  | X | X |  | 53 | 53 | 50 | 52 | 59 | 2.4 | 53.4 | 34 | 55.8 | 0.558
| 1377350 |  | X |  | X | 58 | 52 | 60 | 59 | 51 | 2.4 | 56 | 34 | 58.4 | 0.584
| 1377400 | X |  |  | X | 57 | 59 | 63 | 58 | 61 | 2.5 | 59.6 | 35 | 62.1 | 0.621
| 1377450 | X |  | X |  | 59 | 61 | 62 | 54 | 53 | 2.6 | 57.8 | 36 | 60.4 | 0.604
| 1377500 |  | X | X |  | 59 | 63 | 61 | 61 | 60 | 2.6 | 60.8 | 36 | 63.4 | 0.634
| 1377550 |  | X |  | X | 63 | 60 | 60 | 62 | 62 | 2.7 | 61.4 | 37 | 64.1 | 0.641
| 1377600 | X |  |  | X | 59 | 59 | 60 | 63 | 62 | 2.7 | 60.6 | 37 | 63.3 | 0.633
| 1377650 | X |  | X |  | 60 | 62 | 60 | 62 | 61 | 2.7 | 61 | 37 | 63.7 | 0.637
| 1377700 |  | X | X |  | 60 | 59 | 60 | 60 | 62 | 2.8 | 60.2 | 38 | 63 | 0.63
| 1377750 |  | X |  | X | 60 | 60 | 60 | 60 | 60 | 2.8 | 60 | 38 | 62.8 | 0.628
| 1377800 | X |  |  | X | 65 | 65 | 64 | 65 | 61 | 2.5 | 64 | 35 | 66.5 | 0.665
| 1377850 | X |  | X |  | 62 | 64 | 65 | 62 | 65 | 2 | 63.6 | 30 | 65.6 | 0.656
| 1377900 |  | X | X |  | 64 | 62 | 66 | 61 | 62 | 1.125 | 63 | 25 | 64.125 | 0.64125
| 1377950 |  | X |  | X | 62 | 61 | 61 | 64 | 63 | 0 | 62.2 | 20 | 62.2 | 0.622 | 0.5978125
| 1378000 | X |  |  | X | 64 | 62 | 66 | 64 | 65 | -0.795 | 64.2 | 17 | 63.405 | 0.63405
| 1378050 | X |  | X |  | 62 | 62 | 59 | 61 | 62 | -0.255 | 61.2 | 19 | 60.945 | 0.60945
| 1378100 |  | X | X |  | 63 | 57 | 65 | 60 | 65 | 0 | 62 | 20 | 62 | 0.62
| 1378150 |  | X |  | X | 58 | 60 | 59 | 62 | 57 | 1.125 | 59.2 | 25 | 60.325 | 0.60325
| 1378200 | X |  |  | X | 59 | 63 | 63 | 60 | 58 | 1.505 | 60.6 | 27 | 62.105 | 0.62105
| 1378250 | X |  | X |  | 55 | 55 | 55 | 55 | 55 | 2 | 55 | 30 | 57 | 0.57
| 1378300 |  | X | X |  | 57 | 62 | 56 | 57 | 55 | 2.1 | 57.4 | 31 | 59.5 | 0.595
| 1378350 |  | X |  | X | 57 | 59 | 60 | 60 | 59 | 2.2 | 59 | 32 | 61.2 | 0.612
| 1378400 | X |  |  | X | 57 | 57 | 57 | 62 | 59 | 2.3 | 58.4 | 33 | 60.7 | 0.607
| 1378450 | X |  | X |  | 58 | 60 | 60 | 63 | 61 | 2.4 | 60.4 | 34 | 62.8 | 0.628
| 1378500 |  | X | X |  | 62 | 63 | 64 | 64 | 65 | 2.5 | 63.6 | 35 | 66.1 | 0.661
| 1378550 |  | X |  | X | 51 | 62 | 54 | 54 | 56 | 2.4 | 55.4 | 34 | 57.8 | 0.578
| 1378600 | X |  |  | X | 57 | 62 | 53 | 51 | 51 | 2.2 | 54.8 | 32 | 57 | 0.57
| 1378650 | X |  | X |  | 58 | 60 | 62 | 58 | 55 | 2.1 | 58.6 | 31 | 60.7 | 0.607
| 1378700 |  | X | X |  | 57 | 54 | 55 | 65 | 54 | 2 | 57 | 30 | 59 | 0.59
| 1378750 |  | X |  | X | 50 | 51 | 53 | 53 | 52 | 1.845 | 51.8 | 29 | 53.645 | 0.53645
| 1378800 | X |  |  | X | 56 | 51 | 55 | 55 | 56 | 2 | 54.6 | 30 | 56.6 | 0.566
| 1378850 | X |  | X |  | 51 | 54 | 51 | 57 | 51 | 2.2 | 52.8 | 32 | 55 | 0.55
| 1378900 |  | X | X |  | 52 | 58 | 52 | 54 | 54 | 2.4 | 54 | 34 | 56.4 | 0.564
| 1378950 |  | X |  | X | 55 | 58 | 58 | 54 | 56 | 2.7 | 56.2 | 37 | 58.9 | 0.589 | 0.5955625
| 1379000 | X |  |  | X | 59 | 60 | 62 | 60 | 61 | 2.9 | 60.4 | 39 | 63.3 | 0.633
| 1379050 | X |  | X |  | 54 | 57 | 54 | 56 | 57 | 2.8 | 55.6 | 38 | 58.4 | 0.584
| 1379100 |  | X | X |  | 59 | 54 | 57 | 54 | 60 | 2.7 | 56.8 | 37 | 59.5 | 0.595
| 1379150 |  | X |  | X | 59 | 61 | 57 | 57 | 60 | 2.6 | 58.8 | 36 | 61.4 | 0.614
| 1379200 | X |  |  | X | 56 | 56 | 57 | 56 | 54 | 2.5 | 55.8 | 35 | 58.3 | 0.583
| 1379250 | X |  | X |  | 53 | 53 | 54 | 55 | 53 | 2.4 | 53.6 | 34 | 56 | 0.56
| 1379300 |  | X | X |  | 48 | 48 | 52 | 53 | 55 | 2.3 | 51.2 | 33 | 53.5 | 0.535
| 1379350 |  | X |  | X | 48 | 50 | 49 | 51 | 53 | 2.3 | 50.2 | 33 | 52.5 | 0.525
| 1379400 | X |  |  | X | 52 | 49 | 51 | 47 | 53 | 2.2 | 50.4 | 32 | 52.6 | 0.526
| 1379450 | X |  | X |  | 53 | 54 | 50 | 53 | 53 | 2.2 | 52.6 | 32 | 54.8 | 0.548
| 1379500 |  | X | X |  | 50 | 48 | 48 | 47 | 47 | 2.1 | 48 | 31 | 50.1 | 0.501
| 1379550 |  | X |  | X | 54 | 49 | 55 | 50 | 58 | 2.1 | 53.2 | 31 | 55.3 | 0.553
| 1379600 | X |  |  | X | 50 | 53 | 51 | 49 | 52 | 2.1 | 51 | 31 | 53.1 | 0.531
| 1379650 | X |  | X |  | 48 | 47 | 49 | 49 | 54 | 2 | 49.4 | 30 | 51.4 | 0.514
| 1379700 |  | X | X |  | 50 | 55 | 52 | 53 | 55 | 2 | 53 | 30 | 55 | 0.55
| 1379750 |  | X |  | X | 58 | 57 | 57 | 56 | 56 | 2 | 56.8 | 30 | 58.8 | 0.588
| 1379800 | X |  |  | X | 66 | 63 | 63 | 62 | 71 | 2 | 65 | 30 | 67 | 0.67
| 1379850 | X |  | X |  | 56 | 67 | 73 | 56 | 63 | 2 | 63 | 30 | 65 | 0.65
| 1379900 |  | X | X |  | 57 | 66 | 71 | 59 | 72 | 1.845 | 65 | 29 | 66.845 | 0.66845
| 1379950 |  | X |  | X | 69 | 57 | 61 | 66 | 63 | 1.845 | 63.2 | 29 | 65.045 | 0.65045 | 0.578945
| 1380000 | X |  |  | X | 60 | 68 | 72 | 72 | 73 | 1.845 | 69 | 29 | 70.845 | 0.70845
| 1380050 | X |  | X |  | 59 | 55 | 64 | 66 | 66 | 1.845 | 62 | 29 | 63.845 | 0.63845
| 1380100 |  | X | X |  | 57 | 56 | 61 | 72 | 59 | 2 | 61 | 30 | 63 | 0.63
| 1380150 |  | X |  | X | 70 | 57 | 58 | 60 | 57 | 2 | 60.4 | 30 | 62.4 | 0.624
| 1380200 | X |  |  | X | 60 | 73 | 73 | 63 | 71 | 2.1 | 68 | 31 | 70.1 | 0.701
| 1380250 | X |  | X |  | 56 | 56 | 56 | 55 | 56 | 2.1 | 55.8 | 31 | 57.9 | 0.579
| 1380300 |  | X | X |  | 57 | 56 | 56 | 56 | 56 | 2 | 56.2 | 30 | 58.2 | 0.582
| 1380350 |  | X |  | X | 56 | 57 | 56 | 57 | 57 | 2 | 56.6 | 30 | 58.6 | 0.586
| 1380400 | X |  |  | X | 56 | 57 | 55 | 56 | 56 | 1.845 | 56 | 29 | 57.845 | 0.57845
| 1380450 | X |  | X |  | 57 | 57 | 57 | 57 | 55 | 1.68 | 56.6 | 28 | 58.28 | 0.5828
| 1380500 |  | X | X |  | 57 | 57 | 56 | 57 | 56 | 1.505 | 56.6 | 27 | 58.105 | 0.58105
| 1380550 |  | X |  | X | 53 | 47 | 50 | 50 | 49 | 1.505 | 49.8 | 27 | 51.305 | 0.51305
| 1380600 | X |  |  | X | 54 | 56 | 50 | 48 | 54 | 1.505 | 52.4 | 27 | 53.905 | 0.53905
| 1380650 | X |  | X |  | 54 | 50 | 47 | 56 | 53 | 1.505 | 52 | 27 | 53.505 | 0.53505
| 1380700 |  | X | X |  | 56 | 50 | 57 | 52 | 55 | 1.32 | 54 | 26 | 55.32 | 0.5532
| 1380750 |  | X |  | X | 47 | 46 | 47 | 46 | 47 | 1.32 | 46.6 | 26 | 47.92 | 0.4792
| 1380800 | X |  |  | X | 54 | 55 | 58 | 51 | 58 | 1.32 | 55.2 | 26 | 56.52 | 0.5652
| 1380850 | X |  | X |  | 51 | 58 | 54 | 51 | 52 | 1.32 | 53.2 | 26 | 54.52 | 0.5452
| 1380900 |  | X | X |  | 52 | 47 | 47 | 50 | 57 | 1.125 | 50.6 | 25 | 51.725 | 0.51725
| 1380950 |  | X |  | X | 48 | 56 | 46 | 47 | 49 | 1.125 | 49.2 | 25 | 50.325 | 0.50325 | 0.5770825
| 1381000 | X |  |  | X | 54 | 56 | 56 | 56 | 58 | 1.125 | 56 | 25 | 57.125 | 0.57125
| 1381050 | X |  | X |  | 51 | 55 | 56 | 50 | 53 | 1.125 | 53 | 25 | 54.125 | 0.54125
| 1381100 |  | X | X |  | 53 | 53 | 57 | 54 | 57 | 1.125 | 54.8 | 25 | 55.925 | 0.55925
| 1381150 |  | X |  | X | 52 | 54 | 52 | 55 | 51 | 0.92 | 52.8 | 24 | 53.72 | 0.5372
| 1381200 | X |  |  | X | 53 | 53 | 50 | 52 | 58 | 0.92 | 53.2 | 24 | 54.12 | 0.5412
| 1381250 | X |  | X |  | 50 | 50 | 50 | 50 | 50 | 0.92 | 50 | 24 | 50.92 | 0.5092
| 1381300 |  | X | X |  | 48 | 47 | 48 | 50 | 48 | 0.92 | 48.2 | 24 | 49.12 | 0.4912
| 1381350 |  | X |  | X | 49 | 47 | 47 | 48 | 48 | 1.125 | 47.8 | 25 | 48.925 | 0.48925
| 1381400 | X |  |  | X | 49 | 49 | 50 | 49 | 48 | 1.125 | 49 | 25 | 50.125 | 0.50125
| 1381450 | X |  | X |  | 47 | 49 | 47 | 47 | 49 | 1.125 | 47.8 | 25 | 48.925 | 0.48925
| 1381500 |  | X | X |  | 50 | 48 | 47 | 48 | 47 | 1.125 | 48 | 25 | 49.125 | 0.49125
| 1381550 |  | X |  | X | 51 | 48 | 51 | 57 | 55 | 0.92 | 52.4 | 24 | 53.32 | 0.5332
| 1381600 | X |  |  | X | 59 | 59 | 50 | 55 | 59 | 0.92 | 56.4 | 24 | 57.32 | 0.5732
| 1381650 | X |  | X |  | 50 | 53 | 56 | 56 | 48 | 0.705 | 52.6 | 23 | 53.305 | 0.53305
| 1381700 |  | X | X |  | 60 | 48 | 57 | 55 | 53 | 0.705 | 54.6 | 23 | 55.305 | 0.55305
| 1381750 |  | X |  | X | 60 | 59 | 59 | 59 | 59 | 0.705 | 59.2 | 23 | 59.905 | 0.59905
| 1381800 | X |  |  | X | 61 | 65 | 60 | 63 | 60 | 0.705 | 61.8 | 23 | 62.505 | 0.62505
| 1381850 | X |  | X |  | 59 | 63 | 64 | 64 | 62 | 0.705 | 62.4 | 23 | 63.105 | 0.63105
| 1381900 |  | X | X |  | 62 | 64 | 63 | 62 | 60 | 0.48 | 62.2 | 22 | 62.68 | 0.6268
| 1381950 |  | X |  | X | 63 | 65 | 59 | 62 | 60 | 0.705 | 61.8 | 23 | 62.505 | 0.62505 | 0.5510525
| 1382000 | X |  |  | X | 62 | 63 | 64 | 65 | 65 | 0.705 | 63.8 | 23 | 64.505 | 0.64505
| 1382050 | X |  | X |  | 59 | 64 | 64 | 60 | 60 | 0.705 | 61.4 | 23 | 62.105 | 0.62105
| 1382100 |  | X | X |  | 61 | 65 | 59 | 64 | 64 | 0.705 | 62.6 | 23 | 63.305 | 0.63305
| 1382150 |  | X |  | X | 62 | 60 | 61 | 65 | 64 | 0.705 | 62.4 | 23 | 63.105 | 0.63105
| 1382200 | X |  |  | X | 60 | 59 | 65 | 64 | 61 | 0.705 | 61.8 | 23 | 62.505 | 0.62505
| 1382250 | X |  | X |  | 62 | 64 | 60 | 60 | 59 | 0.705 | 61 | 23 | 61.705 | 0.61705
| 1382300 |  | X | X |  | 61 | 62 | 63 | 61 | 60 | 0.48 | 61.4 | 22 | 61.88 | 0.6188
| 1382350 |  | X |  | X | 62 | 62 | 63 | 62 | 60 | 0.48 | 61.8 | 22 | 62.28 | 0.6228
| 1382400 | X |  |  | X | 63 | 61 | 62 | 60 | 59 | 0.705 | 61 | 23 | 61.705 | 0.61705
| 1382450 | X |  | X |  | 62 | 62 | 61 | 63 | 62 | 0.705 | 62 | 23 | 62.705 | 0.62705
| 1382500 |  | X | X |  | 61 | 61 | 61 | 61 | 61 | 0.705 | 61 | 23 | 61.705 | 0.61705
| 1382550 |  | X |  | X | 61 | 59 | 61 | 60 | 60 | 0.705 | 60.2 | 23 | 60.905 | 0.60905
| 1382600 | X |  |  | X | 60 | 59 | 60 | 60 | 60 | 0.705 | 59.8 | 23 | 60.505 | 0.60505
| 1382650 | X |  | X |  | 60 | 60 | 60 | 61 | 59 | 0.48 | 60 | 22 | 60.48 | 0.6048
| 1382700 |  | X | X |  | 59 | 60 | 60 | 60 | 60 | 0.705 | 59.8 | 23 | 60.505 | 0.60505
| 1382750 |  | X |  | X | 59 | 59 | 59 | 59 | 59 | 0.705 | 59 | 23 | 59.705 | 0.59705
| 1382800 | X |  |  | X | 73 | 65 | 67 | 73 | 68 | 0.705 | 69.2 | 23 | 69.905 | 0.69905
| 1382850 | X |  | X |  | 70 | 65 | 62 | 66 | 64 | 0.705 | 65.4 | 23 | 66.105 | 0.66105
| 1382900 |  | X | X |  | 61 | 72 | 74 | 63 | 59 | 0.48 | 65.8 | 22 | 66.28 | 0.6628
| 1382950 |  | X |  | X | 64 | 71 | 69 | 59 | 68 | 0.48 | 66.2 | 22 | 66.68 | 0.6668 | 0.6292875
| 1383000 | X |  |  | X | 71 | 75 | 75 | 75 | 75 | 0.48 | 74.2 | 22 | 74.68 | 0.7468
| 1383050 | X |  | X |  | 57 | 56 | 56 | 51 | 70 | 0.48 | 58 | 22 | 58.48 | 0.5848
| 1383100 |  | X | X |  | 73 | 50 | 61 | 55 | 65 | 0.705 | 60.8 | 23 | 61.505 | 0.61505
| 1383150 |  | X |  | X | 58 | 52 | 71 | 64 | 50 | 0.705 | 59 | 23 | 59.705 | 0.59705
| 1383200 | X |  |  | X | 58 | 71 | 71 | 70 | 72 | 0.92 | 68.4 | 24 | 69.32 | 0.6932
| 1383250 | X |  | X |  | 51 | 50 | 50 | 51 | 50 | 0.92 | 50.4 | 24 | 51.32 | 0.5132
| 1383300 |  | X | X |  | 59 | 50 | 58 | 53 | 56 | 0.92 | 55.2 | 24 | 56.12 | 0.5612
| 1383350 |  | X |  | X | 65 | 52 | 50 | 60 | 55 | 0.92 | 56.4 | 24 | 57.32 | 0.5732
| 1383400 | X |  |  | X | 51 | 64 | 66 | 62 | 63 | 0.705 | 61.2 | 23 | 61.905 | 0.61905
| 1383450 | X |  | X |  | 64 | 63 | 62 | 50 | 50 | 0.92 | 57.8 | 24 | 58.72 | 0.5872
| 1383500 |  | X | X |  | 60 | 64 | 64 | 66 | 65 | 0.92 | 63.8 | 24 | 64.72 | 0.6472
| 1383550 |  | X |  | X | 63 | 55 | 41 | 45 | 59 | 1.125 | 52.6 | 25 | 53.725 | 0.53725
| 1383600 | X |  |  | X | 49 | 64 | 57 | 60 | 49 | 1.125 | 55.8 | 25 | 56.925 | 0.56925
| 1383650 | X |  | X |  | 47 | 52 | 47 | 49 | 48 | 1.32 | 48.6 | 26 | 49.92 | 0.4992
| 1383700 |  | X | X |  | 62 | 65 | 57 | 51 | 45 | 1.32 | 56 | 26 | 57.32 | 0.5732
| 1383750 |  | X |  | X | 40 | 40 | 40 | 40 | 40 | 1.505 | 40 | 27 | 41.505 | 0.41505
| 1383800 | X |  |  | X | 48 | 50 | 53 | 50 | 47 | 1.32 | 49.6 | 26 | 50.92 | 0.5092
| 1383850 | X |  | X |  | 57 | 55 | 47 | 50 | 44 | 1.125 | 50.6 | 25 | 51.725 | 0.51725
| 1383900 |  | X | X |  | 51 | 55 | 49 | 52 | 45 | 0.92 | 50.4 | 24 | 51.32 | 0.5132
| 1383950 |  | X |  | X | 54 | 40 | 51 | 46 | 47 | 0.48 | 47.6 | 22 | 48.08 | 0.4808 | 0.5676175
| 1384000 | X |  |  | X | 59 | 58 | 55 | 56 | 57 | 0.245 | 57 | 21 | 57.245 | 0.57245
| 1384050 | X |  | X |  | 56 | 62 | 65 | 63 | 62 | 0.245 | 61.6 | 21 | 61.845 | 0.61845
| 1384100 |  | X | X |  | 61 | 60 | 57 | 59 | 67 | 0.245 | 60.8 | 21 | 61.045 | 0.61045
| 1384150 |  | X |  | X | 65 | 62 | 56 | 60 | 60 | 0 | 60.6 | 20 | 60.6 | 0.606
| 1384200 | X |  |  | X | 66 | 68 | 64 | 58 | 64 | 0 | 64 | 20 | 64 | 0.64
| 1384250 | X |  | X |  | 68 | 66 | 66 | 68 | 67 | 0 | 67 | 20 | 67 | 0.67
| 1384300 |  | X | X |  | 65 | 63 | 63 | 63 | 62 | 0.245 | 63.2 | 21 | 63.445 | 0.63445
| 1384350 |  | X |  | X | 63 | 65 | 67 | 62 | 65 | 0.245 | 64.4 | 21 | 64.645 | 0.64645
| 1384400 | X |  |  | X | 64 | 63 | 66 | 64 | 66 | 0.48 | 64.6 | 22 | 65.08 | 0.6508
| 1384450 | X |  | X |  | 61 | 67 | 68 | 62 | 66 | 0.48 | 64.8 | 22 | 65.28 | 0.6528
| 1384500 |  | X | X |  | 61 | 61 | 61 | 61 | 61 | 0.48 | 61 | 22 | 61.48 | 0.6148
| 1384550 |  | X |  | X | 61 | 65 | 67 | 62 | 65 | 0.48 | 64 | 22 | 64.48 | 0.6448
| 1384600 | X |  |  | X | 64 | 61 | 64 | 61 | 67 | 0.245 | 63.4 | 21 | 63.645 | 0.63645
| 1384650 | X |  | X |  | 67 | 65 | 62 | 66 | 64 | 0.245 | 64.8 | 21 | 65.045 | 0.65045
| 1384700 |  | X | X |  | 66 | 67 | 61 | 64 | 64 | 0.245 | 64.4 | 21 | 64.645 | 0.64645
| 1384750 |  | X |  | X | 65 | 66 | 66 | 68 | 67 | 0.245 | 66.4 | 21 | 66.645 | 0.66645
| 1384800 | X |  |  | X | 67 | 68 | 65 | 67 | 66 | 0 | 66.6 | 20 | 66.6 | 0.666
| 1384850 | X |  | X |  | 65 | 65 | 68 | 67 | 67 | -0.255 | 66.4 | 19 | 66.145 | 0.66145
| 1384900 |  | X | X |  | 66 | 67 | 65 | 68 | 65 | -0.255 | 66.2 | 19 | 65.945 | 0.65945
| 1384950 |  | X |  | X | 68 | 68 | 64 | 66 | 65 | -0.52 | 66.2 | 18 | 65.68 | 0.6568 | 0.6402475
| 1385000 | X |  |  | X | 67 | 64 | 65 | 68 | 66 | -0.52 | 66 | 18 | 65.48 | 0.6548
| 1385050 | X |  | X |  | 64 | 56 | 50 | 57 | 50 | -0.52 | 55.4 | 18 | 54.88 | 0.5488
| 1385100 |  | X | X |  | 48 | 60 | 62 | 52 | 64 | -0.52 | 57.2 | 18 | 56.68 | 0.5668
| 1385150 |  | X |  | X | 57 | 62 | 63 | 56 | 58 | -0.255 | 59.2 | 19 | 58.945 | 0.58945
| 1385200 | X |  |  | X | 54 | 66 | 68 | 68 | 67 | -0.255 | 64.6 | 19 | 64.345 | 0.64345
| 1385250 | X |  | X |  | 50 | 48 | 46 | 47 | 47 | -0.255 | 47.6 | 19 | 47.345 | 0.47345
| 1385300 |  | X | X |  | 49 | 48 | 62 | 60 | 50 | -0.255 | 53.8 | 19 | 53.545 | 0.53545
| 1385350 |  | X |  | X | 54 | 48 | 62 | 50 | 47 | 0 | 52.2 | 20 | 52.2 | 0.522
| 1385400 | X |  |  | X | 55 | 48 | 60 | 58 | 62 | 0 | 56.6 | 20 | 56.6 | 0.566
| 1385450 | X |  | X |  | 62 | 58 | 67 | 49 | 54 | 0 | 58 | 20 | 58 | 0.58
| 1385500 |  | X | X |  | 68 | 67 | 66 | 67 | 67 | 0 | 67 | 20 | 67 | 0.67
| 1385550 |  | X |  | X | 59 | 66 | 66 | 60 | 60 | -0.255 | 62.2 | 19 | 61.945 | 0.61945
| 1385600 | X |  |  | X | 68 | 61 | 64 | 67 | 65 | -0.255 | 65 | 19 | 64.745 | 0.64745
| 1385650 | X |  | X |  | 58 | 59 | 59 | 64 | 61 | -0.255 | 60.2 | 19 | 59.945 | 0.59945
| 1385700 |  | X | X |  | 61 | 59 | 60 | 64 | 61 | -0.52 | 61 | 18 | 60.48 | 0.6048
| 1385750 |  | X |  | X | 57 | 57 | 57 | 57 | 57 | -0.52 | 57 | 18 | 56.48 | 0.5648
| 1385800 | X |  |  | X | 76 | 72 | 73 | 69 | 62 | -0.52 | 70.4 | 18 | 69.88 | 0.6988
| 1385850 | X |  | X |  | 75 | 72 | 71 | 63 | 67 | -0.795 | 69.6 | 17 | 68.805 | 0.68805
| 1385900 |  | X | X |  | 63 | 57 | 70 | 75 | 60 | -0.795 | 65 | 17 | 64.205 | 0.64205
| 1385950 |  | X |  | X | 70 | 74 | 59 | 62 | 72 | -0.795 | 67.4 | 17 | 66.605 | 0.66605 | 0.604055
| 1386000 | X |  |  | X | 72 | 76 | 75 | 75 | 75 | -0.795 | 74.6 | 17 | 73.805 | 0.73805
| 1386050 | X |  | X |  | 72 | 67 | 69 | 76 | 69 | -0.795 | 70.6 | 17 | 69.805 | 0.69805
| 1386100 |  | X | X |  | 74 | 67 | 62 | 75 | 76 | -0.795 | 70.8 | 17 | 70.005 | 0.70005
| 1386150 |  | X |  | X | 74 | 72 | 75 | 76 | 68 | -0.795 | 73 | 17 | 72.205 | 0.72205
| 1386200 | X |  |  | X | 72 | 67 | 76 | 73 | 64 | -1.08 | 70.4 | 16 | 69.32 | 0.6932
| 1386250 | X |  | X |  | 64 | 63 | 63 | 62 | 63 | -1.08 | 63 | 16 | 61.92 | 0.6192
| 1386300 |  | X | X |  | 75 | 63 | 75 | 62 | 72 | -1.08 | 69.4 | 16 | 68.32 | 0.6832
| 1386350 |  | X |  | X | 76 | 69 | 71 | 62 | 70 | -1.08 | 69.6 | 16 | 68.52 | 0.6852
| 1386400 | X |  |  | X | 70 | 74 | 74 | 70 | 75 | -1.375 | 72.6 | 15 | 71.225 | 0.71225
| 1386450 | X |  | X |  | 62 | 69 | 66 | 64 | 62 | -1.375 | 64.6 | 15 | 63.225 | 0.63225
| 1386500 |  | X | X |  | 70 | 72 | 76 | 76 | 75 | -1.08 | 73.8 | 16 | 72.72 | 0.7272
| 1386550 |  | X |  | X | 66 | 66 | 68 | 66 | 75 | -1.08 | 68.2 | 16 | 67.12 | 0.6712
| 1386600 | X |  |  | X | 72 | 76 | 65 | 68 | 65 | -0.795 | 69.2 | 17 | 68.405 | 0.68405
| 1386650 | X |  | X |  | 70 | 70 | 70 | 71 | 70 | -0.795 | 70.2 | 17 | 69.405 | 0.69405
| 1386700 |  | X | X |  | 75 | 74 | 71 | 69 | 69 | -0.52 | 71.6 | 18 | 71.08 | 0.7108
| 1386750 |  | X |  | X | 65 | 66 | 68 | 66 | 70 | -0.255 | 67 | 19 | 66.745 | 0.66745
| 1386800 | X |  |  | X | 63 | 64 | 68 | 63 | 62 | -0.52 | 64 | 18 | 63.48 | 0.6348
| 1386850 | X |  | X |  | 63 | 65 | 67 | 64 | 64 | -0.52 | 64.6 | 18 | 64.08 | 0.6408
| 1386900 |  | X | X |  | 63 | 70 | 67 | 64 | 66 | -0.255 | 66 | 19 | 65.745 | 0.65745
| 1386950 |  | X |  | X | 68 | 64 | 67 | 66 | 66 | -0.255 | 66.2 | 19 | 65.945 | 0.65945 | 0.6815375
| 1387000 | X |  |  | X | 64 | 62 | 62 | 63 | 62 | -0.255 | 62.6 | 19 | 62.345 | 0.62345
| 1387050 | X |  | X |  | 64 | 62 | 64 | 64 | 64 | -0.255 | 63.6 | 19 | 63.345 | 0.63345
| 1387100 |  | X | X |  | 65 | 64 | 64 | 62 | 62 | -0.255 | 63.4 | 19 | 63.145 | 0.63145
| 1387150 |  | X |  | X | 64 | 64 | 63 | 62 | 63 | 0 | 63.2 | 20 | 63.2 | 0.632
| 1387200 | X |  |  | X | 62 | 63 | 63 | 63 | 62 | 0 | 62.6 | 20 | 62.6 | 0.626
| 1387250 | X |  | X |  | 63 | 65 | 64 | 62 | 64 | 0 | 63.6 | 20 | 63.6 | 0.636
| 1387300 |  | X | X |  | 64 | 60 | 61 | 59 | 63 | 0 | 61.4 | 20 | 61.4 | 0.614
| 1387350 |  | X |  | X | 63 | 65 | 64 | 61 | 59 | 0 | 62.4 | 20 | 62.4 | 0.624
| 1387400 | X |  |  | X | 60 | 59 | 58 | 63 | 63 | 0 | 60.6 | 20 | 60.6 | 0.606
| 1387450 | X |  | X |  | 64 | 63 | 58 | 64 | 59 | 0 | 61.6 | 20 | 61.6 | 0.616
| 1387500 |  | X | X |  | 59 | 59 | 58 | 59 | 58 | 0 | 58.6 | 20 | 58.6 | 0.586
| 1387550 |  | X |  | X | 58 | 60 | 62 | 60 | 62 | 0 | 60.4 | 20 | 60.4 | 0.604
| 1387600 | X |  |  | X | 62 | 61 | 62 | 59 | 58 | 0.245 | 60.4 | 21 | 60.645 | 0.60645
| 1387650 | X |  | X |  | 59 | 61 | 59 | 61 | 62 | 0.245 | 60.4 | 21 | 60.645 | 0.60645
| 1387700 |  | X | X |  | 60 | 58 | 61 | 61 | 61 | 0.48 | 60.2 | 22 | 60.68 | 0.6068
| 1387750 |  | X |  | X | 59 | 61 | 61 | 62 | 62 | 0.48 | 61 | 22 | 61.48 | 0.6148
| 1387800 | X |  |  | X | 58 | 61 | 60 | 58 | 59 | 0.48 | 59.2 | 22 | 59.68 | 0.5968
| 1387850 | X |  | X |  | 58 | 58 | 61 | 61 | 60 | 0.48 | 59.6 | 22 | 60.08 | 0.6008
| 1387900 |  | X | X |  | 58 | 60 | 58 | 61 | 61 | 0.245 | 59.6 | 21 | 59.845 | 0.59845
| 1387950 |  | X |  | X | 59 | 59 | 62 | 61 | 62 | 0.245 | 60.6 | 21 | 60.845 | 0.60845 | 0.6135675
| 1388000 | X |  |  | X | 59 | 58 | 60 | 59 | 59 | 0.245 | 59 | 21 | 59.245 | 0.59245
| 1388050 | X |  | X |  | 59 | 59 | 58 | 59 | 60 | 0.48 | 59 | 22 | 59.48 | 0.5948
| 1388100 |  | X | X |  | 58 | 58 | 58 | 59 | 58 | 0.48 | 58.2 | 22 | 58.68 | 0.5868
| 1388150 |  | X |  | X | 58 | 58 | 58 | 59 | 60 | 0.705 | 58.6 | 23 | 59.305 | 0.59305
| 1388200 | X |  |  | X | 59 | 59 | 58 | 60 | 59 | 0.92 | 59 | 24 | 59.92 | 0.5992
| 1388250 | X |  | X |  | 60 | 60 | 60 | 60 | 60 | 1.125 | 60 | 25 | 61.125 | 0.61125
| 1388300 |  | X | X |  | 56 | 56 | 56 | 57 | 54 | 1.125 | 55.8 | 25 | 56.925 | 0.56925
| 1388350 |  | X |  | X | 56 | 54 | 57 | 56 | 55 | 0.92 | 55.6 | 24 | 56.52 | 0.5652
| 1388400 | X |  |  | X | 55 | 60 | 58 | 57 | 60 | 0.92 | 58 | 24 | 58.92 | 0.5892
| 1388450 | X |  | X |  | 59 | 57 | 59 | 55 | 55 | 1.125 | 57 | 25 | 58.125 | 0.58125
| 1388500 |  | X | X |  | 56 | 54 | 55 | 55 | 55 | 1.125 | 55 | 25 | 56.125 | 0.56125
| 1388550 |  | X |  | X | 55 | 59 | 56 | 59 | 61 | 0.92 | 58 | 24 | 58.92 | 0.5892
| 1388600 | X |  |  | X | 55 | 55 | 55 | 60 | 60 | 0.92 | 57 | 24 | 57.92 | 0.5792
| 1388650 | X |  | X |  | 62 | 55 | 62 | 61 | 55 | 0.705 | 59 | 23 | 59.705 | 0.59705
| 1388700 |  | X | X |  | 62 | 61 | 62 | 56 | 57 | 0.705 | 59.6 | 23 | 60.305 | 0.60305
| 1388750 |  | X |  | X | 64 | 64 | 64 | 64 | 64 | 0.705 | 64 | 23 | 64.705 | 0.64705
| 1388800 | X |  |  | X | 60 | 59 | 60 | 58 | 61 | 0.705 | 59.6 | 23 | 60.305 | 0.60305
| 1388850 | X |  | X |  | 62 | 60 | 61 | 59 | 64 | 0.705 | 61.2 | 23 | 61.905 | 0.61905
| 1388900 |  | X | X |  | 64 | 58 | 61 | 61 | 60 | 0.48 | 60.8 | 22 | 61.28 | 0.6128
| 1388950 |  | X |  | X | 63 | 61 | 59 | 59 | 64 | 0.48 | 61.2 | 22 | 61.68 | 0.6168 | 0.5955475
| 1389000 | X |  |  | X | 60 | 60 | 58 | 59 | 60 | 0.48 | 59.4 | 22 | 59.88 | 0.5988
| 1389050 | X |  | X |  | 58 | 58 | 58 | 58 | 58 | 0.705 | 58 | 23 | 58.705 | 0.58705
| 1389100 |  | X | X |  | 60 | 59 | 59 | 60 | 58 | 0.705 | 59.2 | 23 | 59.905 | 0.59905
| 1389150 |  | X |  | X | 59 | 59 | 59 | 59 | 58 | 0.92 | 58.8 | 24 | 59.72 | 0.5972
| 1389200 | X |  |  | X | 59 | 58 | 58 | 60 | 60 | 0.92 | 59 | 24 | 59.92 | 0.5992
| 1389250 | X |  | X |  | 60 | 60 | 60 | 60 | 60 | 1.125 | 60 | 25 | 61.125 | 0.61125
| 1389300 |  | X | X |  | 57 | 58 | 57 | 60 | 57 | 1.125 | 57.8 | 25 | 58.925 | 0.58925
| 1389350 |  | X |  | X | 56 | 57 | 56 | 59 | 59 | 1.125 | 57.4 | 25 | 58.525 | 0.58525
| 1389400 | X |  |  | X | 57 | 57 | 58 | 57 | 60 | 1.32 | 57.8 | 26 | 59.12 | 0.5912
| 1389450 | X |  | X |  | 60 | 58 | 59 | 60 | 59 | 1.32 | 59.2 | 26 | 60.52 | 0.6052
| 1389500 |  | X | X |  | 56 | 60 | 57 | 58 | 59 | 1.32 | 58 | 26 | 59.32 | 0.5932
| 1389550 |  | X |  | X | 61 | 62 | 59 | 60 | 59 | 1.125 | 60.2 | 25 | 61.325 | 0.61325
| 1389600 | X |  |  | X | 57 | 62 | 59 | 61 | 58 | 1.125 | 59.4 | 25 | 60.525 | 0.60525
| 1389650 | X |  | X |  | 59 | 59 | 58 | 56 | 57 | 0.92 | 57.8 | 24 | 58.72 | 0.5872
| 1389700 |  | X | X |  | 60 | 59 | 60 | 60 | 61 | 0.92 | 60 | 24 | 60.92 | 0.6092
| 1389750 |  | X |  | X | 60 | 61 | 60 | 60 | 62 | 0.92 | 60.6 | 24 | 61.52 | 0.6152
| 1389800 | X |  |  | X | 60 | 59 | 60 | 62 | 60 | 0.92 | 60.2 | 24 | 61.12 | 0.6112
| 1389850 | X |  | X |  | 62 | 61 | 61 | 60 | 61 | 1.125 | 61 | 25 | 62.125 | 0.62125
| 1389900 |  | X | X |  | 60 | 61 | 62 | 60 | 60 | 1.125 | 60.6 | 25 | 61.725 | 0.61725
| 1389950 |  | X |  | X | 61 | 61 | 61 | 60 | 61 | 1.125 | 60.8 | 25 | 61.925 | 0.61925 | 0.602785
| 1390000 | X |  |  | X | 59 | 59 | 59 | 59 | 59 | 1.125 | 59 | 25 | 60.125 | 0.60125
| 1390050 | X |  | X |  | 60 | 59 | 61 | 61 | 59 | 0.92 | 60 | 24 | 60.92 | 0.6092
| 1390100 |  | X | X |  | 61 | 59 | 60 | 59 | 60 | 0.92 | 59.8 | 24 | 60.72 | 0.6072
| 1390150 |  | X |  | X | 61 | 61 | 61 | 59 | 60 | 0.705 | 60.4 | 23 | 61.105 | 0.61105
| 1390200 | X |  |  | X | 59 | 61 | 61 | 59 | 60 | 0.705 | 60 | 23 | 60.705 | 0.60705
| 1390250 | X |  | X |  | 60 | 59 | 60 | 60 | 61 | 0.705 | 60 | 23 | 60.705 | 0.60705
| 1390300 |  | X | X |  | 62 | 62 | 60 | 59 | 59 | 0.92 | 60.4 | 24 | 61.32 | 0.6132
| 1390350 |  | X |  | X | 59 | 59 | 61 | 60 | 62 | 1.32 | 60.2 | 26 | 61.52 | 0.6152
| 1390400 | X |  |  | X | 62 | 60 | 60 | 61 | 60 | 1.505 | 60.6 | 27 | 62.105 | 0.62105
| 1390450 | X |  | X |  | 62 | 61 | 61 | 59 | 61 | 1.845 | 60.8 | 29 | 62.645 | 0.62645
| 1390500 |  | X | X |  | 61 | 61 | 60 | 62 | 62 | 2 | 61.2 | 30 | 63.2 | 0.632
| 1390550 |  | X |  | X | 59 | 60 | 61 | 60 | 60 | 1.845 | 60 | 29 | 61.845 | 0.61845
| 1390600 | X |  |  | X | 61 | 60 | 59 | 62 | 62 | 1.845 | 60.8 | 29 | 62.645 | 0.62645
| 1390650 | X |  | X |  | 60 | 62 | 61 | 62 | 60 | 1.68 | 61 | 28 | 62.68 | 0.6268
| 1390700 |  | X | X |  | 60 | 60 | 61 | 61 | 59 | 1.68 | 60.2 | 28 | 61.88 | 0.6188
| 1390750 |  | X |  | X | 59 | 59 | 61 | 60 | 59 | 1.68 | 59.6 | 28 | 61.28 | 0.6128
| 1390800 | X |  |  | X | 63 | 63 | 64 | 63 | 60 | 1.505 | 62.6 | 27 | 64.105 | 0.64105
| 1390850 | X |  | X |  | 60 | 63 | 61 | 59 | 61 | 1.32 | 60.8 | 26 | 62.12 | 0.6212
| 1390900 |  | X | X |  | 61 | 62 | 62 | 59 | 64 | 1.32 | 61.6 | 26 | 62.92 | 0.6292
| 1390950 |  | X |  | X | 61 | 64 | 64 | 61 | 63 | 1.125 | 62.6 | 25 | 63.725 | 0.63725 | 0.619135
| 1391000 | X |  |  | X | 61 | 63 | 62 | 63 | 64 | 1.125 | 62.6 | 25 | 63.725 | 0.63725
| 1391050 | X |  | X |  | 61 | 60 | 59 | 60 | 62 | 1.32 | 60.4 | 26 | 61.72 | 0.6172
| 1391100 |  | X | X |  | 63 | 63 | 59 | 61 | 61 | 1.505 | 61.4 | 27 | 62.905 | 0.62905
| 1391150 |  | X |  | X | 58 | 60 | 58 | 64 | 62 | 1.505 | 60.4 | 27 | 61.905 | 0.61905
| 1391200 | X |  |  | X | 64 | 58 | 59 | 62 | 58 | 1.68 | 60.2 | 28 | 61.88 | 0.6188
| 1391250 | X |  | X |  | 59 | 58 | 59 | 59 | 58 | 1.68 | 58.6 | 28 | 60.28 | 0.6028
| 1391300 |  | X | X |  | 54 | 53 | 53 | 53 | 55 | 1.505 | 53.6 | 27 | 55.105 | 0.55105
| 1391350 |  | X |  | X | 55 | 55 | 53 | 57 | 59 | 1.32 | 55.8 | 26 | 57.12 | 0.5712
| 1391400 | X |  |  | X | 53 | 56 | 55 | 53 | 52 | 1.32 | 53.8 | 26 | 55.12 | 0.5512
| 1391450 | X |  | X |  | 54 | 56 | 52 | 56 | 57 | 1.125 | 55 | 25 | 56.125 | 0.56125
| 1391500 |  | X | X |  | 52 | 56 | 56 | 56 | 57 | 0.92 | 55.4 | 24 | 56.32 | 0.5632
| 1391550 |  | X |  | X | 55 | 56 | 62 | 64 | 54 | 0.92 | 58.2 | 24 | 59.12 | 0.5912
| 1391600 | X |  |  | X | 64 | 59 | 63 | 57 | 56 | 1.125 | 59.8 | 25 | 60.925 | 0.60925
| 1391650 | X |  | X |  | 65 | 63 | 54 | 66 | 59 | 1.125 | 61.4 | 25 | 62.525 | 0.62525
| 1391700 |  | X | X |  | 66 | 56 | 56 | 56 | 61 | 1.32 | 59 | 26 | 60.32 | 0.6032
| 1391750 |  | X |  | X | 66 | 66 | 65 | 66 | 67 | 1.32 | 66 | 26 | 67.32 | 0.6732
| 1391800 | X |  |  | X | 64 | 65 | 68 | 63 | 65 | 1.125 | 65 | 25 | 66.125 | 0.66125
| 1391850 | X |  | X |  | 64 | 64 | 63 | 66 | 64 | 0.92 | 64.2 | 24 | 65.12 | 0.6512
| 1391900 |  | X | X |  | 64 | 66 | 67 | 66 | 63 | 0.705 | 65.2 | 23 | 65.905 | 0.65905
| 1391950 |  | X |  | X | 65 | 67 | 68 | 65 | 65 | 0.48 | 66 | 22 | 66.48 | 0.6648 | 0.6130225
| 1392000 | X |  |  | X | 63 | 66 | 66 | 68 | 68 | 0.245 | 66.2 | 21 | 66.445 | 0.66445
| 1392050 | X |  | X |  | 57 | 67 | 64 | 67 | 55 | 0.48 | 62 | 22 | 62.48 | 0.6248
| 1392100 |  | X | X |  | 67 | 57 | 67 | 58 | 60 | 0.705 | 61.8 | 23 | 62.505 | 0.62505
| 1392150 |  | X |  | X | 65 | 67 | 63 | 60 | 55 | 0.705 | 62 | 23 | 62.705 | 0.62705
| 1392200 | X |  |  | X | 58 | 57 | 60 | 66 | 55 | 0.92 | 59.2 | 24 | 60.12 | 0.6012
| 1392250 | X |  | X |  | 55 | 55 | 58 | 60 | 60 | 0.92 | 57.6 | 24 | 58.52 | 0.5852
| 1392300 |  | X | X |  | 58 | 60 | 64 | 63 | 60 | 1.125 | 61 | 25 | 62.125 | 0.62125
| 1392350 |  | X |  | X | 59 | 60 | 59 | 59 | 64 | 1.125 | 60.2 | 25 | 61.325 | 0.61325
| 1392400 | X |  |  | X | 56 | 63 | 56 | 62 | 55 | 1.32 | 58.4 | 26 | 59.72 | 0.5972
| 1392450 | X |  | X |  | 63 | 58 | 62 | 58 | 60 | 1.32 | 60.2 | 26 | 61.52 | 0.6152
| 1392500 |  | X | X |  | 62 | 65 | 65 | 65 | 63 | 1.32 | 64 | 26 | 65.32 | 0.6532
| 1392550 |  | X |  | X | 67 | 63 | 65 | 66 | 65 | 1.505 | 65.2 | 27 | 66.705 | 0.66705
| 1392600 | X |  |  | X | 65 | 64 | 68 | 63 | 63 | 1.505 | 64.6 | 27 | 66.105 | 0.66105
| 1392650 | X |  | X |  | 63 | 66 | 66 | 67 | 63 | 1.68 | 65 | 28 | 66.68 | 0.6668
| 1392700 |  | X | X |  | 65 | 64 | 67 | 67 | 64 | 1.68 | 65.4 | 28 | 67.08 | 0.6708
| 1392750 |  | X |  | X | 66 | 67 | 68 | 68 | 67 | 1.68 | 67.2 | 28 | 68.88 | 0.6888
| 1392800 | X |  |  | X | 51 | 63 | 65 | 56 | 53 | 1.68 | 57.6 | 28 | 59.28 | 0.5928
| 1392850 | X |  | X |  | 60 | 57 | 56 | 55 | 51 | 1.505 | 55.8 | 27 | 57.305 | 0.57305
| 1392900 |  | X | X |  | 52 | 55 | 53 | 58 | 59 | 1.505 | 55.4 | 27 | 56.905 | 0.56905
| 1392950 |  | X |  | X | 62 | 65 | 58 | 56 | 58 | 1.505 | 59.8 | 27 | 61.305 | 0.61305 | 0.626515
| 1393000 | X |  |  | X | 50 | 53 | 54 | 56 | 56 | 1.505 | 53.8 | 27 | 55.305 | 0.55305
| 1393050 | X |  | X |  | 47 | 55 | 46 | 48 | 46 | 1.505 | 48.4 | 27 | 49.905 | 0.49905
| 1393100 |  | X | X |  | 56 | 49 | 47 | 44 | 49 | 1.68 | 49 | 28 | 50.68 | 0.5068
| 1393150 |  | X |  | X | 47 | 51 | 55 | 53 | 47 | 1.68 | 50.6 | 28 | 52.28 | 0.5228
| 1393200 | X |  |  | X | 54 | 46 | 49 | 48 | 51 | 1.68 | 49.6 | 28 | 51.28 | 0.5128
| 1393250 | X |  | X |  | 44 | 46 | 46 | 45 | 46 | 1.68 | 45.4 | 28 | 47.08 | 0.4708
| 1393300 |  | X | X |  | 67 | 70 | 67 | 53 | 73 | 1.845 | 66 | 29 | 67.845 | 0.67845
| 1393350 |  | X |  | X | 64 | 72 | 62 | 66 | 45 | 2 | 61.8 | 30 | 63.8 | 0.638
| 1393400 | X |  |  | X | 45 | 62 | 46 | 48 | 56 | 2.1 | 51.4 | 31 | 53.5 | 0.535
| 1393450 | X |  | X |  | 45 | 45 | 48 | 67 | 53 | 2.2 | 51.6 | 32 | 53.8 | 0.538
| 1393500 |  | X | X |  | 68 | 71 | 74 | 72 | 70 | 2.3 | 71 | 33 | 73.3 | 0.733
| 1393550 |  | X |  | X | 70 | 69 | 73 | 70 | 68 | 2.3 | 70 | 33 | 72.3 | 0.723
| 1393600 | X |  |  | X | 76 | 73 | 73 | 73 | 74 | 2.3 | 73.8 | 33 | 76.1 | 0.761
| 1393650 | X |  | X |  | 72 | 68 | 71 | 73 | 69 | 2.4 | 70.6 | 34 | 73 | 0.73
| 1393700 |  | X | X |  | 76 | 76 | 71 | 75 | 75 | 2.4 | 74.6 | 34 | 77 | 0.77
| 1393750 |  | X |  | X | 70 | 73 | 75 | 74 | 76 | 2.5 | 73.6 | 35 | 76.1 | 0.761
| 1393800 | X |  |  | X | 75 | 76 | 74 | 76 | 69 | 2.3 | 74 | 33 | 76.3 | 0.763
| 1393850 | X |  | X |  | 68 | 66 | 64 | 69 | 73 | 2.1 | 68 | 31 | 70.1 | 0.701
| 1393900 |  | X | X |  | 75 | 74 | 62 | 70 | 75 | 2 | 71.2 | 30 | 73.2 | 0.732
| 1393950 |  | X |  | X | 76 | 62 | 60 | 74 | 63 | 1.68 | 67 | 28 | 68.68 | 0.6868 | 0.6407775
| 1394000 | X |  |  | X | 56 | 56 | 56 | 56 | 56 | 1.32 | 56 | 26 | 57.32 | 0.5732
| 1394050 | X |  | X |  | 60 | 57 | 62 | 60 | 59 | 1.505 | 59.6 | 27 | 61.105 | 0.61105
| 1394100 |  | X | X |  | 60 | 59 | 59 | 58 | 61 | 1.68 | 59.4 | 28 | 61.08 | 0.6108
| 1394150 |  | X |  | X | 58 | 62 | 58 | 56 | 58 | 1.68 | 58.4 | 28 | 60.08 | 0.6008
| 1394200 | X |  |  | X | 57 | 61 | 58 | 57 | 59 | 1.845 | 58.4 | 29 | 60.245 | 0.60245
| 1394250 | X |  | X |  | 60 | 60 | 62 | 63 | 63 | 2 | 61.6 | 30 | 63.6 | 0.636
| 1394300 |  | X | X |  | 57 | 62 | 56 | 53 | 62 | 1.845 | 58 | 29 | 59.845 | 0.59845
| 1394350 |  | X |  | X | 62 | 58 | 61 | 54 | 56 | 1.845 | 58.2 | 29 | 60.045 | 0.60045
| 1394400 | X |  |  | X | 57 | 57 | 60 | 57 | 63 | 1.68 | 58.8 | 28 | 60.48 | 0.6048
| 1394450 | X |  | X |  | 59 | 55 | 56 | 58 | 57 | 1.68 | 57 | 28 | 58.68 | 0.5868
| 1394500 |  | X | X |  | 52 | 55 | 56 | 56 | 57 | 1.68 | 55.2 | 28 | 56.88 | 0.5688
| 1394550 |  | X |  | X | 57 | 56 | 52 | 58 | 59 | 1.505 | 56.4 | 27 | 57.905 | 0.57905
| 1394600 | X |  |  | X | 56 | 53 | 59 | 56 | 59 | 1.32 | 56.6 | 26 | 57.92 | 0.5792
| 1394650 | X |  | X |  | 54 | 57 | 53 | 56 | 53 | 1.125 | 54.6 | 25 | 55.725 | 0.55725
| 1394700 |  | X | X |  | 55 | 53 | 57 | 55 | 52 | 0.92 | 54.4 | 24 | 55.32 | 0.5532
| 1394750 |  | X |  | X | 59 | 60 | 60 | 60 | 60 | 0.92 | 59.8 | 24 | 60.72 | 0.6072
| 1394800 | X |  |  | X | 63 | 60 | 59 | 64 | 61 | 1.32 | 61.4 | 26 | 62.72 | 0.6272
| 1394850 | X |  | X |  | 60 | 66 | 64 | 59 | 65 | 1.505 | 62.8 | 27 | 64.305 | 0.64305
| 1394900 |  | X | X |  | 59 | 62 | 63 | 66 | 65 | 1.68 | 63 | 28 | 64.68 | 0.6468
| 1394950 |  | X |  | X | 66 | 63 | 66 | 61 | 62 | 1.845 | 63.6 | 29 | 65.445 | 0.65445 | 0.60205
| 1395000 | X |  |  | X | 65 | 62 | 66 | 65 | 66 | 2 | 64.8 | 30 | 66.8 | 0.668
| 1395050 | X |  | X |  | 64 | 65 | 68 | 65 | 64 | 2 | 65.2 | 30 | 67.2 | 0.672
| 1395100 |  | X | X |  | 62 | 63 | 63 | 65 | 62 | 2 | 63 | 30 | 65 | 0.65
| 1395150 |  | X |  | X | 67 | 62 | 65 | 64 | 62 | 2.1 | 64 | 31 | 66.1 | 0.661
| 1395200 | X |  |  | X | 66 | 64 | 63 | 63 | 62 | 2.1 | 63.6 | 31 | 65.7 | 0.657
| 1395250 | X |  | X |  | 67 | 68 | 68 | 67 | 67 | 2.1 | 67.4 | 31 | 69.5 | 0.695
| 1395300 |  | X | X |  | 68 | 71 | 66 | 67 | 70 | 2.1 | 68.4 | 31 | 70.5 | 0.705
| 1395350 |  | X |  | X | 68 | 71 | 71 | 69 | 68 | 2.1 | 69.4 | 31 | 71.5 | 0.715
| 1395400 | X |  |  | X | 69 | 70 | 66 | 66 | 72 | 2.1 | 68.6 | 31 | 70.7 | 0.707
| 1395450 | X |  | X |  | 68 | 68 | 71 | 69 | 67 | 2.1 | 68.6 | 31 | 70.7 | 0.707
| 1395500 |  | X | X |  | 65 | 66 | 70 | 70 | 72 | 2.1 | 68.6 | 31 | 70.7 | 0.707
| 1395550 |  | X |  | X | 71 | 70 | 63 | 60 | 56 | 2.1 | 64 | 31 | 66.1 | 0.661
| 1395600 | X |  |  | X | 72 | 61 | 69 | 66 | 69 | 2.2 | 67.4 | 32 | 69.6 | 0.696
| 1395650 | X |  | X |  | 67 | 60 | 70 | 60 | 58 | 2.2 | 63 | 32 | 65.2 | 0.652
| 1395700 |  | X | X |  | 60 | 69 | 61 | 59 | 64 | 2.2 | 62.6 | 32 | 64.8 | 0.648
| 1395750 |  | X |  | X | 56 | 56 | 56 | 56 | 56 | 2.2 | 56 | 32 | 58.2 | 0.582
| 1395800 | X |  |  | X | 54 | 53 | 53 | 52 | 54 | 2.2 | 53.2 | 32 | 55.4 | 0.554
| 1395850 | X |  | X |  | 55 | 52 | 53 | 52 | 55 | 2.2 | 53.4 | 32 | 55.6 | 0.556
| 1395900 |  | X | X |  | 54 | 53 | 55 | 53 | 53 | 2.1 | 53.6 | 31 | 55.7 | 0.557
| 1395950 |  | X |  | X | 51 | 52 | 53 | 55 | 53 | 2.1 | 52.8 | 31 | 54.9 | 0.549 | 0.64995
| 1396000 | X |  |  | X | 51 | 53 | 52 | 53 | 52 | 2.1 | 52.2 | 31 | 54.3 | 0.543
| 1396050 | X |  | X |  | 49 | 51 | 49 | 50 | 53 | 2.2 | 50.4 | 32 | 52.6 | 0.526
| 1396100 |  | X | X |  | 52 | 49 | 51 | 53 | 52 | 2.3 | 51.4 | 33 | 53.7 | 0.537
| 1396150 |  | X |  | X | 49 | 53 | 52 | 53 | 53 | 2.3 | 52 | 33 | 54.3 | 0.543
| 1396200 | X |  |  | X | 53 | 52 | 53 | 49 | 49 | 2.4 | 51.2 | 34 | 53.6 | 0.536
| 1396250 | X |  | X |  | 50 | 51 | 51 | 49 | 49 | 2.4 | 50 | 34 | 52.4 | 0.524
| 1396300 |  | X | X |  | 56 | 58 | 59 | 56 | 53 | 2.4 | 56.4 | 34 | 58.8 | 0.588
| 1396350 |  | X |  | X | 53 | 56 | 51 | 57 | 52 | 2.5 | 53.8 | 35 | 56.3 | 0.563
| 1396400 | X |  |  | X | 50 | 61 | 51 | 62 | 50 | 2.5 | 54.8 | 35 | 57.3 | 0.573
| 1396450 | X |  | X |  | 60 | 55 | 54 | 60 | 55 | 2.6 | 56.8 | 36 | 59.4 | 0.594
| 1396500 |  | X | X |  | 62 | 61 | 61 | 61 | 61 | 2.6 | 61.2 | 36 | 63.8 | 0.638
| 1396550 |  | X |  | X | 57 | 56 | 50 | 60 | 60 | 2.5 | 56.6 | 35 | 59.1 | 0.591
| 1396600 | X |  |  | X | 57 | 51 | 53 | 54 | 59 | 2.5 | 54.8 | 35 | 57.3 | 0.573
| 1396650 | X |  | X |  | 53 | 51 | 50 | 52 | 58 | 2.4 | 52.8 | 34 | 55.2 | 0.552
| 1396700 |  | X | X |  | 54 | 50 | 60 | 61 | 55 | 2.4 | 56 | 34 | 58.4 | 0.584
| 1396750 |  | X |  | X | 50 | 51 | 51 | 51 | 51 | 2.4 | 50.8 | 34 | 53.2 | 0.532
| 1396800 | X |  |  | X | 53 | 52 | 53 | 50 | 54 | 2.4 | 52.4 | 34 | 54.8 | 0.548
| 1396850 | X |  | X |  | 50 | 53 | 53 | 52 | 51 | 2.4 | 51.8 | 34 | 54.2 | 0.542
| 1396900 |  | X | X |  | 52 | 55 | 54 | 53 | 53 | 2.3 | 53.4 | 33 | 55.7 | 0.557
| 1396950 |  | X |  | X | 51 | 54 | 55 | 54 | 55 | 2.3 | 53.8 | 33 | 56.1 | 0.561 | 0.56025
| 1397000 | X |  |  | X | 56 | 56 | 56 | 56 | 56 | 2.3 | 56 | 33 | 58.3 | 0.583
| 1397050 | X |  | X |  | 62 | 61 | 62 | 57 | 56 | 2.4 | 59.6 | 34 | 62 | 0.62
| 1397100 |  | X | X |  | 61 | 58 | 57 | 60 | 58 | 2.4 | 58.8 | 34 | 61.2 | 0.612
| 1397150 |  | X |  | X | 58 | 62 | 61 | 59 | 61 | 2.4 | 60.2 | 34 | 62.6 | 0.626
| 1397200 | X |  |  | X | 61 | 57 | 59 | 61 | 57 | 2.5 | 59 | 35 | 61.5 | 0.615
| 1397250 | X |  | X |  | 62 | 59 | 59 | 56 | 59 | 2.5 | 59 | 35 | 61.5 | 0.615
| 1397300 |  | X | X |  | 51 | 61 | 60 | 54 | 50 | 2.6 | 55.2 | 36 | 57.8 | 0.578
| 1397350 |  | X |  | X | 56 | 62 | 57 | 61 | 55 | 2.6 | 58.2 | 36 | 60.8 | 0.608
| 1397400 | X |  |  | X | 51 | 52 | 49 | 55 | 57 | 2.7 | 52.8 | 37 | 55.5 | 0.555
| 1397450 | X |  | X |  | 61 | 57 | 58 | 54 | 58 | 2.7 | 57.6 | 37 | 60.3 | 0.603
| 1397500 |  | X | X |  | 50 | 50 | 49 | 50 | 49 | 2.8 | 49.6 | 38 | 52.4 | 0.524
| 1397550 |  | X |  | X | 56 | 51 | 56 | 50 | 52 | 2.8 | 53 | 38 | 55.8 | 0.558
| 1397600 | X |  |  | X | 50 | 52 | 58 | 58 | 55 | 2.7 | 54.6 | 37 | 57.3 | 0.573
| 1397650 | X |  | X |  | 57 | 56 | 55 | 57 | 57 | 2.7 | 56.4 | 37 | 59.1 | 0.591
| 1397700 |  | X | X |  | 56 | 54 | 55 | 52 | 56 | 2.6 | 54.6 | 36 | 57.2 | 0.572
| 1397750 |  | X |  | X | 55 | 58 | 59 | 56 | 57 | 2.5 | 57 | 35 | 59.5 | 0.595
| 1397800 | X |  |  | X | 57 | 54 | 57 | 51 | 57 | 2.5 | 55.2 | 35 | 57.7 | 0.577
| 1397850 | X |  | X |  | 57 | 55 | 57 | 55 | 48 | 2.5 | 54.4 | 35 | 56.9 | 0.569
| 1397900 |  | X | X |  | 51 | 58 | 53 | 58 | 54 | 2.4 | 54.8 | 34 | 57.2 | 0.572
| 1397950 |  | X |  | X | 53 | 56 | 48 | 58 | 48 | 2.4 | 52.6 | 34 | 55 | 0.55 | 0.5848
| 1398000 | X |  |  | X | 52 | 49 | 48 | 50 | 50 | 2.4 | 49.8 | 34 | 52.2 | 0.522
| 1398050 | X |  | X |  | 49 | 49 | 51 | 51 | 51 | 2.4 | 50.2 | 34 | 52.6 | 0.526
| 1398100 |  | X | X |  | 49 | 50 | 52 | 50 | 49 | 2.3 | 50 | 33 | 52.3 | 0.523
| 1398150 |  | X |  | X | 52 | 50 | 48 | 48 | 49 | 2.4 | 49.4 | 34 | 51.8 | 0.518
| 1398200 | X |  |  | X | 50 | 50 | 49 | 52 | 49 | 2.4 | 50 | 34 | 52.4 | 0.524
| 1398250 | X |  | X |  | 49 | 49 | 49 | 49 | 49 | 2.4 | 49 | 34 | 51.4 | 0.514
| 1398300 |  | X | X |  | 51 | 50 | 49 | 53 | 51 | 2.5 | 50.8 | 35 | 53.3 | 0.533
| 1398350 |  | X |  | X | 50 | 54 | 50 | 53 | 54 | 2.5 | 52.2 | 35 | 54.7 | 0.547
| 1398400 | X |  |  | X | 52 | 51 | 50 | 51 | 56 | 2.6 | 52 | 36 | 54.6 | 0.546
| 1398450 | X |  | X |  | 49 | 50 | 52 | 53 | 59 | 2.6 | 52.6 | 36 | 55.2 | 0.552
| 1398500 |  | X | X |  | 59 | 59 | 59 | 59 | 59 | 2.7 | 59 | 37 | 61.7 | 0.617
| 1398550 |  | X |  | X | 58 | 59 | 59 | 59 | 59 | 2.6 | 58.8 | 36 | 61.4 | 0.614
| 1398600 | X |  |  | X | 59 | 59 | 58 | 59 | 59 | 2.5 | 58.8 | 35 | 61.3 | 0.613
| 1398650 | X |  | X |  | 59 | 60 | 59 | 60 | 59 | 2.4 | 59.4 | 34 | 61.8 | 0.618
| 1398700 |  | X | X |  | 59 | 59 | 58 | 59 | 60 | 2.3 | 59 | 33 | 61.3 | 0.613
| 1398750 |  | X |  | X | 59 | 60 | 59 | 59 | 58 | 2.2 | 59 | 32 | 61.2 | 0.612
| 1398800 | X |  |  | X | 62 | 60 | 59 | 60 | 59 | 2.3 | 60 | 33 | 62.3 | 0.623
| 1398850 | X |  | X |  | 62 | 60 | 62 | 59 | 58 | 2.4 | 60.2 | 34 | 62.6 | 0.626
| 1398900 |  | X | X |  | 59 | 60 | 60 | 62 | 61 | 2.4 | 60.4 | 34 | 62.8 | 0.628
| 1398950 |  | X |  | X | 58 | 60 | 59 | 60 | 59 | 2.5 | 59.2 | 35 | 61.7 | 0.617 | 0.5743
| 1399000 | X |  |  | X | 59 | 60 | 61 | 61 | 62 | 2.5 | 60.6 | 35 | 63.1 | 0.631
| 1399050 | X |  | X |  | 60 | 56 | 59 | 61 | 59 | 2.4 | 59 | 34 | 61.4 | 0.614
| 1399100 |  | X | X |  | 58 | 60 | 59 | 56 | 58 | 2.4 | 58.2 | 34 | 60.6 | 0.606
| 1399150 |  | X |  | X | 60 | 60 | 57 | 56 | 56 | 2.3 | 57.8 | 33 | 60.1 | 0.601
| 1399200 | X |  |  | X | 56 | 55 | 56 | 61 | 59 | 2.3 | 57.4 | 33 | 59.7 | 0.597
| 1399250 | X |  | X |  | 56 | 56 | 55 | 54 | 55 | 2.2 | 55.2 | 32 | 57.4 | 0.574
| 1399300 |  | X | X |  | 56 | 54 | 56 | 55 | 57 | 2.3 | 55.6 | 33 | 57.9 | 0.579
| 1399350 |  | X |  | X | 56 | 55 | 56 | 56 | 57 | 2.4 | 56 | 34 | 58.4 | 0.584
| 1399400 | X |  |  | X | 55 | 56 | 55 | 55 | 55 | 2.6 | 55.2 | 36 | 57.8 | 0.578
| 1399450 | X |  | X |  | 57 | 55 | 57 | 55 | 57 | 2.7 | 56.2 | 37 | 58.9 | 0.589
| 1399500 |  | X | X |  | 54 | 55 | 56 | 57 | 57 | 2.9 | 55.8 | 39 | 58.7 | 0.587
| 1399550 |  | X |  | X | 54 | 57 | 55 | 54 | 57 | 2.8 | 55.4 | 38 | 58.2 | 0.582
| 1399600 | X |  |  | X | 55 | 54 | 56 | 55 | 55 | 2.8 | 55 | 38 | 57.8 | 0.578
| 1399650 | X |  | X |  | 55 | 54 | 56 | 55 | 57 | 2.7 | 55.4 | 37 | 58.1 | 0.581
| 1399700 |  | X | X |  | 55 | 54 | 54 | 56 | 56 | 2.7 | 55 | 37 | 57.7 | 0.577
| 1399750 |  | X |  | X | 56 | 56 | 56 | 56 | 56 | 2.6 | 56 | 36 | 58.6 | 0.586
| 1399800 | X |  |  | X | 57 | 55 | 55 | 58 | 55 | 2.5 | 56 | 35 | 58.5 | 0.585
| 1399850 | X |  | X |  | 57 | 58 | 57 | 56 | 58 | 2.4 | 57.2 | 34 | 59.6 | 0.596
| 1399900 |  | X | X |  | 55 | 55 | 58 | 56 | 57 | 2.3 | 56.2 | 33 | 58.5 | 0.585
| 1399950 |  | X |  | X | 59 | 58 | 54 | 57 | 58 | 2.2 | 57.2 | 32 | 59.4 | 0.594 | 0.5902
| 1400000 | X |  |  | X | 59 | 54 | 54 | 54 | 54 | 2 | 55 | 30 | 57 | 0.57
| 1400050 | X |  | X |  | 57 | 62 | 61 | 58 | 62 | 2.1 | 60 | 31 | 62.1 | 0.621
| 1400100 |  | X | X |  | 56 | 64 | 55 | 65 | 58 | 2.3 | 59.6 | 33 | 61.9 | 0.619
| 1400150 |  | X |  | X | 55 | 55 | 60 | 59 | 56 | 2.6 | 57 | 36 | 59.6 | 0.596
| 1400200 | X |  |  | X | 60 | 63 | 58 | 62 | 54 | 2.7 | 59.4 | 37 | 62.1 | 0.621
| 1400250 | X |  | X |  | 59 | 61 | 66 | 64 | 66 | 2.8 | 63.2 | 38 | 66 | 0.66
| 1400300 |  | X | X |  | 65 | 56 | 56 | 56 | 64 | 2.8 | 59.4 | 38 | 62.2 | 0.622
| 1400350 |  | X |  | X | 66 | 56 | 61 | 56 | 66 | 2.9 | 61 | 39 | 63.9 | 0.639
| 1400400 | X |  |  | X | 58 | 56 | 64 | 57 | 57 | 2.9 | 58.4 | 39 | 61.3 | 0.613
| 1400450 | X |  | X |  | 56 | 63 | 63 | 57 | 63 | 3 | 60.4 | 40 | 63.4 | 0.634
| 1400500 |  | X | X |  | 55 | 55 | 57 | 56 | 55 | 3 | 55.6 | 40 | 58.6 | 0.586
| 1400550 |  | X |  | X | 58 | 58 | 56 | 52 | 51 | 2.9 | 55 | 39 | 57.9 | 0.579
| 1400600 | X |  |  | X | 52 | 58 | 52 | 51 | 57 | 2.8 | 54 | 38 | 56.8 | 0.568
| 1400650 | X |  | X |  | 53 | 53 | 53 | 55 | 50 | 2.8 | 52.8 | 38 | 55.6 | 0.556
| 1400700 |  | X | X |  | 51 | 51 | 56 | 50 | 51 | 2.7 | 51.8 | 37 | 54.5 | 0.545
| 1400750 |  | X |  | X | 50 | 58 | 55 | 50 | 53 | 2.7 | 53.2 | 37 | 55.9 | 0.559
| 1400800 | X |  |  | X | 53 | 54 | 50 | 55 | 51 | 2.6 | 52.6 | 36 | 55.2 | 0.552
| 1400850 | X |  | X |  | 58 | 54 | 57 | 57 | 57 | 2.5 | 56.6 | 35 | 59.1 | 0.591
| 1400900 |  | X | X |  | 56 | 51 | 52 | 58 | 58 | 2.4 | 55 | 34 | 57.4 | 0.574
| 1400950 |  | X |  | X | 53 | 50 | 56 | 54 | 53 | 2.4 | 53.2 | 34 | 55.6 | 0.556 | 0.59305
| 1401000 | X |  |  | X | 49 | 50 | 51 | 51 | 51 | 2.3 | 50.4 | 33 | 52.7 | 0.527
| 1401050 | X |  | X |  | 50 | 58 | 51 | 58 | 50 | 2.4 | 53.4 | 34 | 55.8 | 0.558
| 1401100 |  | X | X |  | 51 | 53 | 49 | 55 | 50 | 2.4 | 51.6 | 34 | 54 | 0.54
| 1401150 |  | X |  | X | 54 | 50 | 54 | 58 | 50 | 2.5 | 53.2 | 35 | 55.7 | 0.557
| 1401200 | X |  |  | X | 53 | 53 | 51 | 57 | 55 | 2.5 | 53.8 | 35 | 56.3 | 0.563
| 1401250 | X |  | X |  | 59 | 57 | 58 | 58 | 58 | 2.6 | 58 | 36 | 60.6 | 0.606
| 1401300 |  | X | X |  | 62 | 64 | 62 | 58 | 59 | 2.6 | 61 | 36 | 63.6 | 0.636
| 1401350 |  | X |  | X | 63 | 62 | 58 | 68 | 61 | 2.6 | 62.4 | 36 | 65 | 0.65
| 1401400 | X |  |  | X | 65 | 67 | 59 | 62 | 63 | 2.7 | 63.2 | 37 | 65.9 | 0.659
| 1401450 | X |  | X |  | 58 | 63 | 57 | 59 | 62 | 2.7 | 59.8 | 37 | 62.5 | 0.625
| 1401500 |  | X | X |  | 67 | 68 | 69 | 68 | 67 | 2.7 | 67.8 | 37 | 70.5 | 0.705
| 1401550 |  | X |  | X | 68 | 67 | 63 | 61 | 69 | 2.7 | 65.6 | 37 | 68.3 | 0.683
| 1401600 | X |  |  | X | 66 | 60 | 62 | 61 | 62 | 2.6 | 62.2 | 36 | 64.8 | 0.648
| 1401650 | X |  | X |  | 64 | 64 | 68 | 68 | 63 | 2.6 | 65.4 | 36 | 68 | 0.68
| 1401700 |  | X | X |  | 63 | 62 | 67 | 65 | 67 | 2.6 | 64.8 | 36 | 67.4 | 0.674
| 1401750 |  | X |  | X | 60 | 60 | 60 | 60 | 60 | 2.6 | 60 | 36 | 62.6 | 0.626
| 1401800 | X |  |  | X | 60 | 59 | 60 | 60 | 59 | 2.7 | 59.6 | 37 | 62.3 | 0.623
| 1401850 | X |  | X |  | 60 | 60 | 59 | 60 | 60 | 2.7 | 59.8 | 37 | 62.5 | 0.625
| 1401900 |  | X | X |  | 60 | 59 | 60 | 60 | 60 | 2.7 | 59.8 | 37 | 62.5 | 0.625
| 1401950 |  | X |  | X | 59 | 59 | 60 | 60 | 59 | 2.7 | 59.4 | 37 | 62.1 | 0.621 | 0.62155
| 1402000 | X |  |  | X | 59 | 59 | 59 | 59 | 59 | 2.7 | 59 | 37 | 61.7 | 0.617
| 1402050 | X |  | X |  | 58 | 58 | 58 | 56 | 56 | 2.7 | 57.2 | 37 | 59.9 | 0.599
| 1402100 |  | X | X |  | 58 | 57 | 58 | 58 | 55 | 2.6 | 57.2 | 36 | 59.8 | 0.598
| 1402150 |  | X |  | X | 55 | 57 | 56 | 58 | 57 | 2.7 | 56.6 | 37 | 59.3 | 0.593
| 1402200 | X |  |  | X | 58 | 56 | 56 | 57 | 57 | 2.7 | 56.8 | 37 | 59.5 | 0.595
| 1402250 | X |  | X |  | 55 | 55 | 55 | 55 | 55 | 2.7 | 55 | 37 | 57.7 | 0.577
| 1402300 |  | X | X |  | 60 | 57 | 58 | 56 | 59 | 2.6 | 58 | 36 | 60.6 | 0.606
| 1402350 |  | X |  | X | 60 | 58 | 60 | 58 | 60 | 2.6 | 59.2 | 36 | 61.8 | 0.618
| 1402400 | X |  |  | X | 59 | 61 | 58 | 60 | 58 | 2.5 | 59.2 | 35 | 61.7 | 0.617
| 1402450 | X |  | X |  | 56 | 59 | 61 | 61 | 60 | 2.5 | 59.4 | 35 | 61.9 | 0.619
| 1402500 |  | X | X |  | 60 | 60 | 61 | 59 | 62 | 2.5 | 60.4 | 35 | 62.9 | 0.629
| 1402550 |  | X |  | X | 52 | 52 | 53 | 55 | 52 | 2.5 | 52.8 | 35 | 55.3 | 0.553
| 1402600 | X |  |  | X | 50 | 57 | 52 | 55 | 50 | 2.6 | 52.8 | 36 | 55.4 | 0.554
| 1402650 | X |  | X |  | 54 | 53 | 61 | 61 | 49 | 2.6 | 55.6 | 36 | 58.2 | 0.582
| 1402700 |  | X | X |  | 59 | 60 | 54 | 53 | 51 | 2.7 | 55.4 | 37 | 58.1 | 0.581
| 1402750 |  | X |  | X | 48 | 50 | 49 | 48 | 48 | 2.7 | 48.6 | 37 | 51.3 | 0.513
| 1402800 | X |  |  | X | 53 | 47 | 48 | 51 | 52 | 2.7 | 50.2 | 37 | 52.9 | 0.529
| 1402850 | X |  | X |  | 50 | 47 | 53 | 51 | 50 | 2.6 | 50.2 | 36 | 52.8 | 0.528
| 1402900 |  | X | X |  | 48 | 53 | 53 | 54 | 52 | 2.6 | 52 | 36 | 54.6 | 0.546
| 1402950 |  | X |  | X | 53 | 54 | 48 | 52 | 49 | 2.6 | 51.2 | 36 | 53.8 | 0.538 | 0.5796
| 1403000 | X |  |  | X | 54 | 47 | 52 | 53 | 54 | 2.6 | 52 | 36 | 54.6 | 0.546
| 1403050 | X |  | X |  | 51 | 57 | 56 | 48 | 59 | 2.6 | 54.2 | 36 | 56.8 | 0.568
| 1403100 |  | X | X |  | 57 | 57 | 52 | 57 | 57 | 2.5 | 56 | 35 | 58.5 | 0.585
| 1403150 |  | X |  | X | 54 | 57 | 56 | 52 | 50 | 2.6 | 53.8 | 36 | 56.4 | 0.564
| 1403200 | X |  |  | X | 51 | 51 | 54 | 56 | 48 | 2.6 | 52 | 36 | 54.6 | 0.546
| 1403250 | X |  | X |  | 62 | 60 | 59 | 58 | 58 | 2.6 | 59.4 | 36 | 62 | 0.62
| 1403300 |  | X | X |  | 52 | 54 | 53 | 58 | 61 | 2.6 | 55.6 | 36 | 58.2 | 0.582
| 1403350 |  | X |  | X | 61 | 52 | 61 | 54 | 58 | 2.6 | 57.2 | 36 | 59.8 | 0.598
| 1403400 | X |  |  | X | 54 | 52 | 56 | 58 | 53 | 2.5 | 54.6 | 35 | 57.1 | 0.571
| 1403450 | X |  | X |  | 60 | 57 | 54 | 55 | 62 | 2.5 | 57.6 | 35 | 60.1 | 0.601
| 1403500 |  | X | X |  | 52 | 53 | 52 | 53 | 55 | 2.6 | 53 | 36 | 55.6 | 0.556
| 1403550 |  | X |  | X | 51 | 51 | 53 | 54 | 51 | 2.5 | 52 | 35 | 54.5 | 0.545
| 1403600 | X |  |  | X | 51 | 52 | 54 | 50 | 51 | 2.5 | 51.6 | 35 | 54.1 | 0.541
| 1403650 | X |  | X |  | 51 | 55 | 52 | 51 | 51 | 2.4 | 52 | 34 | 54.4 | 0.544
| 1403700 |  | X | X |  | 51 | 54 | 52 | 54 | 51 | 2.4 | 52.4 | 34 | 54.8 | 0.548
| 1403750 |  | X |  | X | 50 | 50 | 53 | 52 | 53 | 2.3 | 51.6 | 33 | 53.9 | 0.539
| 1403800 | X |  |  | X | 57 | 56 | 57 | 57 | 56 | 2.3 | 56.6 | 33 | 58.9 | 0.589
| 1403850 | X |  | X |  | 53 | 55 | 57 | 55 | 55 | 2.4 | 55 | 34 | 57.4 | 0.574
| 1403900 |  | X | X |  | 51 | 52 | 56 | 53 | 52 | 2.4 | 52.8 | 34 | 55.2 | 0.552
| 1403950 |  | X |  | X | 59 | 56 | 56 | 54 | 52 | 2.5 | 55.4 | 35 | 57.9 | 0.579 | 0.5674
| 1404000 | X |  |  | X | 59 | 58 | 59 | 59 | 59 | 2.5 | 58.8 | 35 | 61.3 | 0.613
| 1404050 | X |  | X |  | 56 | 56 | 57 | 57 | 59 | 2.5 | 57 | 35 | 59.5 | 0.595
| 1404100 |  | X | X |  | 54 | 53 | 59 | 53 | 54 | 2.5 | 54.6 | 35 | 57.1 | 0.571
| 1404150 |  | X |  | X | 58 | 54 | 53 | 53 | 53 | 2.4 | 54.2 | 34 | 56.6 | 0.566
| 1404200 | X |  |  | X | 55 | 53 | 52 | 56 | 54 | 2.5 | 54 | 35 | 56.5 | 0.565
| 1404250 | X |  | X |  | 52 | 60 | 60 | 60 | 60 | 2.5 | 58.4 | 35 | 60.9 | 0.609
| 1404300 |  | X | X |  | 58 | 56 | 59 | 54 | 58 | 2.5 | 57 | 35 | 59.5 | 0.595
| 1404350 |  | X |  | X | 57 | 55 | 53 | 57 | 53 | 2.6 | 55 | 36 | 57.6 | 0.576
| 1404400 | X |  |  | X | 55 | 54 | 58 | 53 | 59 | 2.6 | 55.8 | 36 | 58.4 | 0.584
| 1404450 | X |  | X |  | 55 | 57 | 57 | 55 | 59 | 2.7 | 56.6 | 37 | 59.3 | 0.593
| 1404500 |  | X | X |  | 54 | 54 | 54 | 54 | 54 | 2.7 | 54 | 37 | 56.7 | 0.567
| 1404550 |  | X |  | X | 54 | 54 | 52 | 51 | 50 | 2.6 | 52.2 | 36 | 54.8 | 0.548
| 1404600 | X |  |  | X | 52 | 54 | 53 | 51 | 52 | 2.6 | 52.4 | 36 | 55 | 0.55
| 1404650 | X |  | X |  | 51 | 53 | 52 | 54 | 51 | 2.5 | 52.2 | 35 | 54.7 | 0.547
| 1404700 |  | X | X |  | 54 | 53 | 54 | 50 | 52 | 2.5 | 52.6 | 35 | 55.1 | 0.551
| 1404750 |  | X |  | X | 52 | 52 | 50 | 50 | 50 | 2.4 | 50.8 | 34 | 53.2 | 0.532
| 1404800 | X |  |  | X | 53 | 51 | 50 | 54 | 51 | 2.4 | 51.8 | 34 | 54.2 | 0.542
| 1404850 | X |  | X |  | 53 | 51 | 52 | 53 | 50 | 2.5 | 51.8 | 35 | 54.3 | 0.543
| 1404900 |  | X | X |  | 54 | 53 | 51 | 51 | 50 | 2.5 | 51.8 | 35 | 54.3 | 0.543
| 1404950 |  | X |  | X | 52 | 51 | 54 | 50 | 50 | 2.6 | 51.4 | 36 | 54 | 0.54 | 0.5665
| 1405000 | X |  |  | X | 52 | 54 | 53 | 52 | 52 | 2.6 | 52.6 | 36 | 55.2 | 0.552
| 1405050 | X |  | X |  | 60 | 56 | 63 | 57 | 61 | 2.6 | 59.4 | 36 | 62 | 0.62
| 1405100 |  | X | X |  | 61 | 59 | 60 | 58 | 56 | 2.7 | 58.8 | 37 | 61.5 | 0.615
| 1405150 |  | X |  | X | 56 | 56 | 58 | 58 | 63 | 2.7 | 58.2 | 37 | 60.9 | 0.609
| 1405200 | X |  |  | X | 59 | 56 | 55 | 53 | 62 | 2.8 | 57 | 38 | 59.8 | 0.598
| 1405250 | X |  | X |  | 64 | 62 | 63 | 62 | 60 | 2.9 | 62.2 | 39 | 65.1 | 0.651
| 1405300 |  | X | X |  | 60 | 54 | 62 | 58 | 51 | 2.9 | 57 | 39 | 59.9 | 0.599
| 1405350 |  | X |  | X | 64 | 61 | 60 | 53 | 49 | 2.9 | 57.4 | 39 | 60.3 | 0.603
| 1405400 | X |  |  | X | 51 | 49 | 48 | 60 | 52 | 3 | 52 | 40 | 55 | 0.55
| 1405450 | X |  | X |  | 57 | 59 | 52 | 50 | 56 | 3 | 54.8 | 40 | 57.8 | 0.578
| 1405500 |  | X | X |  | 49 | 49 | 49 | 50 | 48 | 3.1 | 49 | 41 | 52.1 | 0.521
| 1405550 |  | X |  | X | 54 | 54 | 53 | 52 | 49 | 3 | 52.4 | 40 | 55.4 | 0.554
| 1405600 | X |  |  | X | 51 | 52 | 55 | 49 | 53 | 2.9 | 52 | 39 | 54.9 | 0.549
| 1405650 | X |  | X |  | 49 | 52 | 50 | 54 | 49 | 2.8 | 50.8 | 38 | 53.6 | 0.536
| 1405700 |  | X | X |  | 51 | 49 | 52 | 49 | 54 | 2.9 | 51 | 39 | 53.9 | 0.539
| 1405750 |  | X |  | X | 55 | 55 | 49 | 50 | 49 | 2.9 | 51.6 | 39 | 54.5 | 0.545
| 1405800 | X |  |  | X | 52 | 54 | 55 | 54 | 50 | 2.8 | 53 | 38 | 55.8 | 0.558
| 1405850 | X |  | X |  | 52 | 53 | 55 | 50 | 54 | 2.8 | 52.8 | 38 | 55.6 | 0.556
| 1405900 |  | X | X |  | 55 | 52 | 52 | 55 | 55 | 2.7 | 53.8 | 37 | 56.5 | 0.565
| 1405950 |  | X |  | X | 52 | 51 | 49 | 50 | 51 | 2.7 | 50.6 | 37 | 53.3 | 0.533 | 0.57155
| 1406000 | X |  |  | X | 49 | 49 | 49 | 49 | 49 | 2.7 | 49 | 37 | 51.7 | 0.517
| 1406050 | X |  | X |  | 52 | 49 | 54 | 51 | 49 | 2.7 | 51 | 37 | 53.7 | 0.537
| 1406100 |  | X | X |  | 54 | 51 | 50 | 54 | 54 | 2.6 | 52.6 | 36 | 55.2 | 0.552
| 1406150 |  | X |  | X | 52 | 50 | 54 | 50 | 50 | 2.6 | 51.2 | 36 | 53.8 | 0.538
| 1406200 | X |  |  | X | 51 | 51 | 50 | 51 | 51 | 2.6 | 50.8 | 36 | 53.4 | 0.534
| 1406250 | X |  | X |  | 54 | 54 | 52 | 52 | 53 | 2.6 | 53 | 36 | 55.6 | 0.556
| 1406300 |  | X | X |  | 56 | 59 | 57 | 57 | 63 | 2.7 | 58.4 | 37 | 61.1 | 0.611
| 1406350 |  | X |  | X | 59 | 60 | 54 | 52 | 54 | 2.7 | 55.8 | 37 | 58.5 | 0.585
| 1406400 | X |  |  | X | 54 | 57 | 59 | 62 | 55 | 2.8 | 57.4 | 38 | 60.2 | 0.602
| 1406450 | X |  | X |  | 56 | 57 | 63 | 54 | 64 | 2.9 | 58.8 | 39 | 61.7 | 0.617
| 1406500 |  | X | X |  | 65 | 64 | 65 | 62 | 64 | 3 | 64 | 40 | 67 | 0.67
| 1406550 |  | X |  | X | 56 | 61 | 65 | 62 | 61 | 2.9 | 61 | 39 | 63.9 | 0.639
| 1406600 | X |  |  | X | 62 | 65 | 59 | 56 | 58 | 2.8 | 60 | 38 | 62.8 | 0.628
| 1406650 | X |  | X |  | 61 | 58 | 64 | 63 | 63 | 2.7 | 61.8 | 37 | 64.5 | 0.645
| 1406700 |  | X | X |  | 57 | 62 | 53 | 56 | 57 | 2.6 | 57 | 36 | 59.6 | 0.596
| 1406750 |  | X |  | X | 52 | 52 | 52 | 52 | 52 | 2.5 | 52 | 35 | 54.5 | 0.545
| 1406800 | X |  |  | X | 55 | 56 | 53 | 54 | 52 | 2.6 | 54 | 36 | 56.6 | 0.566
| 1406850 | X |  | X |  | 55 | 54 | 52 | 54 | 52 | 2.7 | 53.4 | 37 | 56.1 | 0.561
| 1406900 |  | X | X |  | 52 | 53 | 55 | 53 | 53 | 2.8 | 53.2 | 38 | 56 | 0.56
| 1406950 |  | X |  | X | 56 | 56 | 54 | 52 | 56 | 3 | 54.8 | 40 | 57.8 | 0.578 | 0.58185
| 1407000 | X |  |  | X | 52 | 55 | 56 | 56 | 55 | 3.2 | 54.8 | 42 | 58 | 0.58
| 1407050 | X |  | X |  | 58 | 57 | 54 | 53 | 55 | 3 | 55.4 | 40 | 58.4 | 0.584
| 1407100 |  | X | X |  | 57 | 58 | 54 | 59 | 57 | 2.9 | 57 | 39 | 59.9 | 0.599
| 1407150 |  | X |  | X | 55 | 53 | 54 | 54 | 59 | 2.7 | 55 | 37 | 57.7 | 0.577
| 1407200 | X |  |  | X | 59 | 60 | 55 | 57 | 58 | 2.5 | 57.8 | 35 | 60.3 | 0.603
| 1407250 | X |  | X |  | 60 | 59 | 59 | 60 | 60 | 2.4 | 59.6 | 34 | 62 | 0.62
| 1407300 |  | X | X |  | 52 | 53 | 51 | 54 | 52 | 2.4 | 52.4 | 34 | 54.8 | 0.548
| 1407350 |  | X |  | X | 59 | 53 | 54 | 57 | 54 | 2.5 | 55.4 | 35 | 57.9 | 0.579
| 1407400 | X |  |  | X | 52 | 54 | 55 | 53 | 59 | 2.5 | 54.6 | 35 | 57.1 | 0.571
| 1407450 | X |  | X |  | 59 | 52 | 54 | 59 | 51 | 2.6 | 55 | 36 | 57.6 | 0.576
| 1407500 |  | X | X |  | 56 | 52 | 52 | 51 | 52 | 2.7 | 52.6 | 37 | 55.3 | 0.553
| 1407550 |  | X |  | X | 55 | 60 | 59 | 54 | 52 | 2.6 | 56 | 36 | 58.6 | 0.586
| 1407600 | X |  |  | X | 59 | 53 | 56 | 57 | 51 | 2.6 | 55.2 | 36 | 57.8 | 0.578
| 1407650 | X |  | X |  | 53 | 58 | 55 | 58 | 54 | 2.6 | 55.6 | 36 | 58.2 | 0.582
| 1407700 |  | X | X |  | 57 | 52 | 58 | 53 | 54 | 2.5 | 54.8 | 35 | 57.3 | 0.573
| 1407750 |  | X |  | X | 55 | 60 | 60 | 55 | 60 | 2.5 | 58 | 35 | 60.5 | 0.605
| 1407800 | X |  |  | X | 59 | 54 | 53 | 60 | 58 | 2.4 | 56.8 | 34 | 59.2 | 0.592
| 1407850 | X |  | X |  | 60 | 54 | 51 | 53 | 53 | 2.4 | 54.2 | 34 | 56.6 | 0.566
| 1407900 |  | X | X |  | 53 | 56 | 56 | 60 | 51 | 2.3 | 55.2 | 33 | 57.5 | 0.575
| 1407950 |  | X |  | X | 56 | 51 | 58 | 52 | 51 | 2.3 | 53.6 | 33 | 55.9 | 0.559 | 0.5803
| 1408000 | X |  |  | X | 50 | 55 | 55 | 55 | 55 | 2.2 | 54 | 32 | 56.2 | 0.562
| 1408050 | X |  | X |  | 47 | 51 | 48 | 51 | 47 | 2.2 | 48.8 | 32 | 51 | 0.51
| 1408100 |  | X | X |  | 47 | 54 | 47 | 53 | 49 | 2.1 | 50 | 31 | 52.1 | 0.521
| 1408150 |  | X |  | X | 54 | 50 | 48 | 47 | 48 | 2.1 | 49.4 | 31 | 51.5 | 0.515
| 1408200 | X |  |  | X | 52 | 46 | 54 | 53 | 49 | 2.2 | 50.8 | 32 | 53 | 0.53
| 1408250 | X |  | X |  | 46 | 46 | 49 | 49 | 48 | 2.2 | 47.6 | 32 | 49.8 | 0.498
| 1408300 |  | X | X |  | 50 | 48 | 54 | 48 | 53 | 2.3 | 50.6 | 33 | 52.9 | 0.529
| 1408350 |  | X |  | X | 51 | 54 | 49 | 50 | 46 | 2.3 | 50 | 33 | 52.3 | 0.523
| 1408400 | X |  |  | X | 49 | 53 | 47 | 50 | 46 | 2.4 | 49 | 34 | 51.4 | 0.514
| 1408450 | X |  | X |  | 54 | 48 | 48 | 54 | 47 | 2.5 | 50.2 | 35 | 52.7 | 0.527
| 1408500 |  | X | X |  | 55 | 55 | 54 | 55 | 55 | 2.6 | 54.8 | 36 | 57.4 | 0.574
| 1408550 |  | X |  | X | 51 | 54 | 50 | 51 | 50 | 2.6 | 51.2 | 36 | 53.8 | 0.538
| 1408600 | X |  |  | X | 50 | 52 | 50 | 53 | 49 | 2.6 | 50.8 | 36 | 53.4 | 0.534
| 1408650 | X |  | X |  | 52 | 51 | 52 | 49 | 51 | 2.5 | 51 | 35 | 53.5 | 0.535
| 1408700 |  | X | X |  | 53 | 49 | 54 | 50 | 52 | 2.5 | 51.6 | 35 | 54.1 | 0.541
| 1408750 |  | X |  | X | 49 | 55 | 55 | 54 | 50 | 2.5 | 52.6 | 35 | 55.1 | 0.551
| 1408800 | X |  |  | X | 52 | 51 | 50 | 62 | 57 | 2.4 | 54.4 | 34 | 56.8 | 0.568
| 1408850 | X |  | X |  | 55 | 51 | 63 | 50 | 53 | 2.3 | 54.4 | 33 | 56.7 | 0.567
| 1408900 |  | X | X |  | 56 | 56 | 53 | 64 | 64 | 2.3 | 58.6 | 33 | 60.9 | 0.609
| 1408950 |  | X |  | X | 50 | 60 | 56 | 64 | 65 | 2.2 | 59 | 32 | 61.2 | 0.612 | 0.5429
| 1409000 | X |  |  | X | 65 | 65 | 65 | 65 | 65 | 2.2 | 65 | 32 | 67.2 | 0.672
| 1409050 | X |  | X |  | 63 | 56 | 56 | 56 | 64 | 2.2 | 59 | 32 | 61.2 | 0.612
| 1409100 |  | X | X |  | 61 | 60 | 57 | 64 | 58 | 2.2 | 60 | 32 | 62.2 | 0.622
| 1409150 |  | X |  | X | 56 | 64 | 65 | 60 | 61 | 2.3 | 61.2 | 33 | 63.5 | 0.635
| 1409200 | X |  |  | X | 64 | 56 | 58 | 62 | 64 | 2.3 | 60.8 | 33 | 63.1 | 0.631
| 1409250 | X |  | X |  | 55 | 57 | 60 | 59 | 59 | 2.3 | 58 | 33 | 60.3 | 0.603
| 1409300 |  | X | X |  | 57 | 58 | 55 | 59 | 56 | 2.4 | 57 | 34 | 59.4 | 0.594
| 1409350 |  | X |  | X | 56 | 55 | 58 | 63 | 60 | 2.4 | 58.4 | 34 | 60.8 | 0.608
| 1409400 | X |  |  | X | 59 | 57 | 58 | 59 | 62 | 2.5 | 59 | 35 | 61.5 | 0.615
| 1409450 | X |  | X |  | 60 | 62 | 59 | 63 | 62 | 2.5 | 61.2 | 35 | 63.7 | 0.637
| 1409500 |  | X | X |  | 60 | 63 | 62 | 62 | 63 | 2.6 | 62 | 36 | 64.6 | 0.646
| 1409550 |  | X |  | X | 63 | 61 | 68 | 66 | 66 | 2.6 | 64.8 | 36 | 67.4 | 0.674
| 1409600 | X |  |  | X | 68 | 63 | 64 | 66 | 62 | 2.7 | 64.6 | 37 | 67.3 | 0.673
| 1409650 | X |  | X |  | 67 | 70 | 60 | 66 | 64 | 2.7 | 65.4 | 37 | 68.1 | 0.681
| 1409700 |  | X | X |  | 68 | 68 | 63 | 63 | 68 | 2.8 | 66 | 38 | 68.8 | 0.688
| 1409750 |  | X |  | X | 64 | 65 | 66 | 68 | 70 | 2.8 | 66.6 | 38 | 69.4 | 0.694
| 1409800 | X |  |  | X | 64 | 68 | 67 | 75 | 65 | 2.7 | 67.8 | 37 | 70.5 | 0.705
| 1409850 | X |  | X |  | 74 | 71 | 69 | 71 | 66 | 2.6 | 70.2 | 36 | 72.8 | 0.728
| 1409900 |  | X | X |  | 68 | 66 | 70 | 73 | 67 | 2.4 | 68.8 | 34 | 71.2 | 0.712
| 1409950 |  | X |  | X | 68 | 68 | 73 | 64 | 68 | 2.3 | 68.2 | 33 | 70.5 | 0.705 | 0.65675
| 1410000 | X |  |  | X | 69 | 72 | 71 | 75 | 75 | 2.2 | 72.4 | 32 | 74.6 | 0.746
| 1410050 | X |  | X |  | 73 | 57 | 71 | 68 | 63 | 2.2 | 66.4 | 32 | 68.6 | 0.686
| 1410100 |  | X | X |  | 65 | 66 | 71 | 71 | 58 | 2.2 | 66.2 | 32 | 68.4 | 0.684
| 1410150 |  | X |  | X | 69 | 68 | 72 | 68 | 60 | 2.3 | 67.4 | 33 | 69.7 | 0.697
| 1410200 | X |  |  | X | 62 | 72 | 60 | 61 | 69 | 2.3 | 64.8 | 33 | 67.1 | 0.671
| 1410250 | X |  | X |  | 56 | 57 | 55 | 57 | 55 | 2.3 | 56 | 33 | 58.3 | 0.583
| 1410300 |  | X | X |  | 57 | 57 | 56 | 62 | 59 | 2.2 | 58.2 | 32 | 60.4 | 0.604
| 1410350 |  | X |  | X | 64 | 62 | 63 | 65 | 65 | 2.2 | 63.8 | 32 | 66 | 0.66
| 1410400 | X |  |  | X | 56 | 59 | 63 | 64 | 58 | 2.1 | 60 | 31 | 62.1 | 0.621
| 1410450 | X |  | X |  | 65 | 63 | 55 | 61 | 62 | 2.1 | 61.2 | 31 | 63.3 | 0.633
| 1410500 |  | X | X |  | 60 | 61 | 65 | 66 | 66 | 2 | 63.6 | 30 | 65.6 | 0.656
| 1410550 |  | X |  | X | 56 | 56 | 55 | 58 | 62 | 2 | 57.4 | 30 | 59.4 | 0.594
| 1410600 | X |  |  | X | 60 | 55 | 60 | 56 | 58 | 2.1 | 57.8 | 31 | 59.9 | 0.599
| 1410650 | X |  | X |  | 58 | 63 | 64 | 62 | 57 | 2.1 | 60.8 | 31 | 62.9 | 0.629
| 1410700 |  | X | X |  | 59 | 59 | 59 | 62 | 61 | 2.2 | 60 | 32 | 62.2 | 0.622
| 1410750 |  | X |  | X | 55 | 60 | 58 | 60 | 61 | 2.3 | 58.8 | 33 | 61.1 | 0.611
| 1410800 | X |  |  | X | 55 | 59 | 61 | 60 | 60 | 2.3 | 59 | 33 | 61.3 | 0.613
| 1410850 | X |  | X |  | 59 | 55 | 57 | 58 | 56 | 2.2 | 57 | 32 | 59.2 | 0.592
| 1410900 |  | X | X |  | 58 | 61 | 59 | 57 | 61 | 2.2 | 59.2 | 32 | 61.4 | 0.614
| 1410950 |  | X |  | X | 58 | 55 | 60 | 56 | 55 | 2.1 | 56.8 | 31 | 58.9 | 0.589 | 0.6352
| 1411000 | X |  |  | X | 60 | 60 | 60 | 60 | 60 | 2.1 | 60 | 31 | 62.1 | 0.621
| 1411050 | X |  | X |  | 60 | 60 | 60 | 60 | 60 | 2.2 | 60 | 32 | 62.2 | 0.622
| 1411100 |  | X | X |  | 60 | 60 | 60 | 60 | 60 | 2.2 | 60 | 32 | 62.2 | 0.622
| 1411150 |  | X |  | X | 60 | 60 | 60 | 60 | 60 | 2.3 | 60 | 33 | 62.3 | 0.623
| 1411200 | X |  |  | X | 60 | 60 | 60 | 60 | 60 | 2.3 | 60 | 33 | 62.3 | 0.623
| 1411250 | X |  | X |  | 60 | 60 | 60 | 60 | 60 | 2.4 | 60 | 34 | 62.4 | 0.624
| 1411300 |  | X | X |  | 63 | 63 | 64 | 67 | 63 | 2.4 | 64 | 34 | 66.4 | 0.664
| 1411350 |  | X |  | X | 65 | 70 | 66 | 66 | 62 | 2.4 | 65.8 | 34 | 68.2 | 0.682
| 1411400 | X |  |  | X | 62 | 61 | 61 | 63 | 65 | 2.3 | 62.4 | 33 | 64.7 | 0.647
| 1411450 | X |  | X |  | 64 | 66 | 70 | 65 | 65 | 2.4 | 66 | 34 | 68.4 | 0.684
| 1411500 |  | X | X |  | 65 | 68 | 70 | 69 | 69 | 2.5 | 68.2 | 35 | 70.7 | 0.707
| 1411550 |  | X |  | X | 51 | 50 | 60 | 64 | 56 | 2.4 | 56.2 | 34 | 58.6 | 0.586
| 1411600 | X |  |  | X | 50 | 53 | 68 | 65 | 65 | 2.3 | 60.2 | 33 | 62.5 | 0.625
| 1411650 | X |  | X |  | 67 | 63 | 58 | 51 | 55 | 2.2 | 58.8 | 32 | 61 | 0.61
| 1411700 |  | X | X |  | 54 | 67 | 68 | 64 | 60 | 2.1 | 62.6 | 31 | 64.7 | 0.647
| 1411750 |  | X |  | X | 50 | 54 | 56 | 60 | 60 | 2 | 56 | 30 | 58 | 0.58
| 1411800 | X |  |  | X | 57 | 51 | 58 | 56 | 51 | 2 | 54.6 | 30 | 56.6 | 0.566
| 1411850 | X |  | X |  | 55 | 54 | 51 | 58 | 60 | 2 | 55.6 | 30 | 57.6 | 0.576
| 1411900 |  | X | X |  | 57 | 57 | 59 | 53 | 54 | 1.845 | 56 | 29 | 57.845 | 0.57845
| 1411950 |  | X |  | X | 59 | 51 | 57 | 52 | 53 | 2 | 54.4 | 30 | 56.4 | 0.564 | 0.6225725
| 1412000 | X |  |  | X | 55 | 55 | 55 | 56 | 55 | 2 | 55.2 | 30 | 57.2 | 0.572
| 1412050 | X |  | X |  | 58 | 56 | 55 | 58 | 53 | 2.1 | 56 | 31 | 58.1 | 0.581
| 1412100 |  | X | X |  | 54 | 60 | 59 | 53 | 60 | 2.2 | 57.2 | 32 | 59.4 | 0.594
| 1412150 |  | X |  | X | 53 | 59 | 57 | 57 | 58 | 2.3 | 56.8 | 33 | 59.1 | 0.591
| 1412200 | X |  |  | X | 58 | 54 | 57 | 59 | 57 | 2.4 | 57 | 34 | 59.4 | 0.594
| 1412250 | X |  | X |  | 53 | 60 | 60 | 60 | 60 | 2.5 | 58.6 | 35 | 61.1 | 0.611
| 1412300 |  | X | X |  | 53 | 55 | 58 | 56 | 55 | 2.5 | 55.4 | 35 | 57.9 | 0.579
| 1412350 |  | X |  | X | 51 | 59 | 52 | 53 | 55 | 2.4 | 54 | 34 | 56.4 | 0.564
| 1412400 | X |  |  | X | 60 | 60 | 56 | 54 | 56 | 2.4 | 57.2 | 34 | 59.6 | 0.596
| 1412450 | X |  | X |  | 53 | 55 | 60 | 57 | 55 | 2.3 | 56 | 33 | 58.3 | 0.583
| 1412500 |  | X | X |  | 50 | 55 | 57 | 60 | 60 | 2.3 | 56.4 | 33 | 58.7 | 0.587
| 1412550 |  | X |  | X | 55 | 54 | 56 | 56 | 59 | 2.3 | 56 | 33 | 58.3 | 0.583
| 1412600 | X |  |  | X | 58 | 59 | 58 | 52 | 58 | 2.2 | 57 | 32 | 59.2 | 0.592
| 1412650 | X |  | X |  | 55 | 59 | 53 | 53 | 54 | 2.2 | 54.8 | 32 | 57 | 0.57
| 1412700 |  | X | X |  | 53 | 52 | 57 | 51 | 54 | 2.1 | 53.4 | 31 | 55.5 | 0.555
| 1412750 |  | X |  | X | 50 | 55 | 60 | 60 | 60 | 2 | 57 | 30 | 59 | 0.59
| 1412800 | X |  |  | X | 60 | 53 | 54 | 55 | 52 | 2 | 54.8 | 30 | 56.8 | 0.568
| 1412850 | X |  | X |  | 58 | 56 | 50 | 57 | 51 | 2 | 54.4 | 30 | 56.4 | 0.564
| 1412900 |  | X | X |  | 49 | 51 | 56 | 54 | 51 | 1.845 | 52.2 | 29 | 54.045 | 0.54045
| 1412950 |  | X |  | X | 50 | 53 | 59 | 57 | 52 | 1.845 | 54.2 | 29 | 56.045 | 0.56045 | 0.578745
| 1413000 | X |  |  | X | 50 | 49 | 48 | 49 | 48 | 2 | 48.8 | 30 | 50.8 | 0.508 | 0.508 |  |  |  | 0 |  | 235000 | 0.45
[15 empty] | 0.5973288 | [6 empty] | 236000 | 0.45
[15 empty] | 0.88 | 0.88
[15 empty] | 0.41505 | 0.41505
| 1363000 | 5970.5 | , | 1363000,5970.5
| 1363050 | 5450.5 | , | 1363050,5450.5
| 1363100 | 5290.5 | , | 1363100,5290.5
| 1363150 | 4828 | , | 1363150,4828
| 1363200 | 5610.5 | , | 1363200,5610.5
| 1363250 | 5024.5 | , | 1363250,5024.5
| 1363300 | 4728 | , | 1363300,4728
| 1363350 | 4870.5 | , | 1363350,4870.5
| 1363400 | 4812 | , | 1363400,4812
| 1363450 | 4910.5 | , | 1363450,4910.5
| 1363500 | 4912 | , | 1363500,4912
| 1363550 | 5172 | , | 1363550,5172
| 1363600 | 5028 | , | 1363600,5028
| 1363650 | 5070.5 | , | 1363650,5070.5
| 1363700 | 5164.5 | , | 1363700,5164.5
| 1363750 | 6584.5 | , | 1363750,6584.5
| 1363800 | 4940 | , | 1363800,4940
| 1363850 | 4900 | , | 1363850,4900
| 1363900 | 5224.5 | , | 1363900,5224.5
| 1363950 | 5200 | , | 1363950,5200
| 1364000 | 4880 | , | 1364000,4880
| 1364050 | 4864.5 | , | 1364050,4864.5
| 1364100 | 4888 | , | 1364100,4888
| 1364150 | 5250.5 | , | 1364150,5250.5
| 1364200 | 5012 | , | 1364200,5012
| 1364250 | 5372 | , | 1364250,5372
| 1364300 | 5052.5 | , | 1364300,5052.5
| 1364350 | 4992 | , | 1364350,4992
| 1364400 | 5252 | , | 1364400,5252
| 1364450 | 5090.5 | , | 1364450,5090.5
| 1364500 | 4692 | , | 1364500,4692
| 1364550 | 5172.5 | , | 1364550,5172.5
| 1364600 | 5152 | , | 1364600,5152
| 1364650 | 5172 | , | 1364650,5172
| 1364700 | 5272 | , | 1364700,5272
| 1364750 | 5964.5 | , | 1364750,5964.5
| 1364800 | 5268 | , | 1364800,5268
| 1364850 | 5084.5 | , | 1364850,5084.5
| 1364900 | 5230.5 | , | 1364900,5230.5
| 1364950 | 5160 | , | 1364950,5160
| 1365000 | 5752 | , | 1365000,5752
| 1365050 | 5672.5 | , | 1365050,5672.5
| 1365100 | 5972 | , | 1365100,5972
| 1365150 | 6012.5 | , | 1365150,6012.5
| 1365200 | 5792 | , | 1365200,5792
| 1365250 | 6692 | , | 1365250,6692
| 1365300 | 6032 | , | 1365300,6032
| 1365350 | 6312 | , | 1365350,6312
| 1365400 | 5752 | , | 1365400,5752
| 1365450 | 6250.5 | , | 1365450,6250.5
| 1365500 | 4970.5 | , | 1365500,4970.5
| 1365550 | 5930.5 | , | 1365550,5930.5
| 1365600 | 5850.5 | , | 1365600,5850.5
| 1365650 | 6110.5 | , | 1365650,6110.5
| 1365700 | 6250.5 | , | 1365700,6250.5
| 1365750 | 4690.5 | , | 1365750,4690.5
| 1365800 | 5830.5 | , | 1365800,5830.5
| 1365850 | 5890.5 | , | 1365850,5890.5
| 1365900 | 5752 | , | 1365900,5752
| 1365950 | 6172 | , | 1365950,6172
| 1366000 | 6032 | , | 1366000,6032
| 1366050 | 5912 | , | 1366050,5912
| 1366100 | 5992 | , | 1366100,5992
| 1366150 | 5872 | , | 1366150,5872
| 1366200 | 6150.5 | , | 1366200,6150.5
| 1366250 | 6230.5 | , | 1366250,6230.5
| 1366300 | 5988 | , | 1366300,5988
| 1366350 | 6050.5 | , | 1366350,6050.5
| 1366400 | 6084.5 | , | 1366400,6084.5
| 1366450 | 5848 | , | 1366450,5848
| 1366500 | 5180 | , | 1366500,5180
| 1366550 | 6040 | , | 1366550,6040
| 1366600 | 6000 | , | 1366600,6000
| 1366650 | 5970 | , | 1366650,5970
| 1366700 | 6070 | , | 1366700,6070
| 1366750 | 5210 | , | 1366750,5210
| 1366800 | 6180 | , | 1366800,6180
| 1366850 | 6080 | , | 1366850,6080
| 1366900 | 5880 | , | 1366900,5880
| 1366950 | 6300 | , | 1366950,6300
| 1367000 | 5652 | , | 1367000,5652
| 1367050 | 5952.5 | , | 1367050,5952.5
| 1367100 | 6132 | , | 1367100,6132
| 1367150 | 5932 | , | 1367150,5932
| 1367200 | 5772 | , | 1367200,5772
| 1367250 | 5340 | , | 1367250,5340
| 1367300 | 6040 | , | 1367300,6040
| 1367350 | 6160 | , | 1367350,6160
| 1367400 | 6040 | , | 1367400,6040
| 1367450 | 5750 | , | 1367450,5750
| 1367500 | 6690 | , | 1367500,6690
| 1367550 | 5760 | , | 1367550,5760
| 1367600 | 6350 | , | 1367600,6350
| 1367650 | 5780 | , | 1367650,5780
| 1367700 | 5750 | , | 1367700,5750
| 1367750 | 5330 | , | 1367750,5330
| 1367800 | 6100 | , | 1367800,6100
| 1367850 | 5760 | , | 1367850,5760
| 1367900 | 6030 | , | 1367900,6030
| 1367950 | 6080 | , | 1367950,6080
| 1368000 | 5630 | , | 1368000,5630
| 1368050 | 5920 | , | 1368050,5920
| 1368100 | 6280 | , | 1368100,6280
| 1368150 | 6090 | , | 1368150,6090
| 1368200 | 6340 | , | 1368200,6340
| 1368250 | 4780 | , | 1368250,4780
| 1368300 | 5810 | , | 1368300,5810
| 1368350 | 6030 | , | 1368350,6030
| 1368400 | 6500 | , | 1368400,6500
| 1368450 | 5810 | , | 1368450,5810
| 1368500 | 5990 | , | 1368500,5990
| 1368550 | 6080 | , | 1368550,6080
| 1368600 | 5780 | , | 1368600,5780
| 1368650 | 5900 | , | 1368650,5900
| 1368700 | 6010 | , | 1368700,6010
| 1368750 | 5184.5 | , | 1368750,5184.5
| 1368800 | 5888 | , | 1368800,5888
| 1368850 | 6328 | , | 1368850,6328
| 1368900 | 5830.5 | , | 1368900,5830.5
| 1368950 | 6028 | , | 1368950,6028
| 1369000 | 6220 | , | 1369000,6220
| 1369050 | 5930 | , | 1369050,5930
| 1369100 | 6070 | , | 1369100,6070
| 1369150 | 5630 | , | 1369150,5630
| 1369200 | 6080 | , | 1369200,6080
| 1369250 | 5040 | , | 1369250,5040
| 1369300 | 6160 | , | 1369300,6160
| 1369350 | 5900 | , | 1369350,5900
| 1369400 | 6000 | , | 1369400,6000
| 1369450 | 5670 | , | 1369450,5670
| 1369500 | 5290 | , | 1369500,5290
| 1369550 | 6200 | , | 1369550,6200
| 1369600 | 5780 | , | 1369600,5780
| 1369650 | 6090 | , | 1369650,6090
| 1369700 | 6230 | , | 1369700,6230
| 1369750 | 4850 | , | 1369750,4850
| 1369800 | 6120 | , | 1369800,6120
| 1369850 | 5600 | , | 1369850,5600
| 1369900 | 5940 | , | 1369900,5940
| 1369950 | 6080 | , | 1369950,6080
| 1370000 | 5360 | , | 1370000,5360
| 1370050 | 6270 | , | 1370050,6270
| 1370100 | 6230 | , | 1370100,6230
| 1370150 | 5920 | , | 1370150,5920
| 1370200 | 5980 | , | 1370200,5980
| 1370250 | 7260 | , | 1370250,7260
| 1370300 | 6330 | , | 1370300,6330
| 1370350 | 6010 | , | 1370350,6010
| 1370400 | 6010 | , | 1370400,6010
| 1370450 | 5940 | , | 1370450,5940
| 1370500 | 5550 | , | 1370500,5550
| 1370550 | 6020 | , | 1370550,6020
| 1370600 | 6190 | , | 1370600,6190
| 1370650 | 5860 | , | 1370650,5860
| 1370700 | 5940 | , | 1370700,5940
| 1370750 | 5560 | , | 1370750,5560
| 1370800 | 6420 | , | 1370800,6420
| 1370850 | 5840 | , | 1370850,5840
| 1370900 | 5890 | , | 1370900,5890
| 1370950 | 5830 | , | 1370950,5830
| 1371000 | 5568 | , | 1371000,5568
| 1371050 | 5628 | , | 1371050,5628
| 1371100 | 6144.5 | , | 1371100,6144.5
| 1371150 | 6024.5 | , | 1371150,6024.5
| 1371200 | 5620 | , | 1371200,5620
| 1371250 | 5760 | , | 1371250,5760
| 1371300 | 6110 | , | 1371300,6110
| 1371350 | 6240 | , | 1371350,6240
| 1371400 | 5920 | , | 1371400,5920
| 1371450 | 5650 | , | 1371450,5650
| 1371500 | 5790 | , | 1371500,5790
| 1371550 | 6180 | , | 1371550,6180
| 1371600 | 5840 | , | 1371600,5840
| 1371650 | 5780 | , | 1371650,5780
| 1371700 | 5910 | , | 1371700,5910
| 1371750 | 5970 | , | 1371750,5970
| 1371800 | 6240 | , | 1371800,6240
| 1371850 | 6220 | , | 1371850,6220
| 1371900 | 6004.5 | , | 1371900,6004.5
| 1371950 | 5764.5 | , | 1371950,5764.5
| 1372000 | 6164.5 | , | 1372000,6164.5
| 1372050 | 5720 | , | 1372050,5720
| 1372100 | 5900 | , | 1372100,5900
| 1372150 | 5750 | , | 1372150,5750
| 1372200 | 6270 | , | 1372200,6270
| 1372250 | 5950 | , | 1372250,5950
| 1372300 | 5780 | , | 1372300,5780
| 1372350 | 6000 | , | 1372350,6000
| 1372400 | 6070 | , | 1372400,6070
| 1372450 | 6180 | , | 1372450,6180
| 1372500 | 5580 | , | 1372500,5580
| 1372550 | 6270 | , | 1372550,6270
| 1372600 | 6190 | , | 1372600,6190
| 1372650 | 5700 | , | 1372650,5700
| 1372700 | 5920 | , | 1372700,5920
| 1372750 | 6460 | , | 1372750,6460
| 1372800 | 6260 | , | 1372800,6260
| 1372850 | 6170 | , | 1372850,6170
| 1372900 | 5970 | , | 1372900,5970
| 1372950 | 6340 | , | 1372950,6340
| 1373000 | 7820 | , | 1373000,7820
| 1373050 | 6150 | , | 1373050,6150
| 1373100 | 5950 | , | 1373100,5950
| 1373150 | 5680 | , | 1373150,5680
| 1373200 | 5780 | , | 1373200,5780
| 1373250 | 5960 | , | 1373250,5960
| 1373300 | 6160 | , | 1373300,6160
| 1373350 | 6070 | , | 1373350,6070
| 1373400 | 6020 | , | 1373400,6020
| 1373450 | 6220 | , | 1373450,6220
| 1373500 | 6010 | , | 1373500,6010
| 1373550 | 6030 | , | 1373550,6030
| 1373600 | 6430 | , | 1373600,6430
| 1373650 | 6170 | , | 1373650,6170
| 1373700 | 6400 | , | 1373700,6400
| 1373750 | 5630 | , | 1373750,5630
| 1373800 | 6310 | , | 1373800,6310
| 1373850 | 6120 | , | 1373850,6120
| 1373900 | 6140 | , | 1373900,6140
| 1373950 | 6280 | , | 1373950,6280
| 1374000 | 5270 | , | 1374000,5270
| 1374050 | 5830 | , | 1374050,5830
| 1374100 | 6190 | , | 1374100,6190
| 1374150 | 6030 | , | 1374150,6030
| 1374200 | 5920 | , | 1374200,5920
| 1374250 | 5520 | , | 1374250,5520
| 1374300 | 5740 | , | 1374300,5740
| 1374350 | 6580 | , | 1374350,6580
| 1374400 | 6190 | , | 1374400,6190
| 1374450 | 6060 | , | 1374450,6060
| 1374500 | 5480 | , | 1374500,5480
| 1374550 | 6150 | , | 1374550,6150
| 1374600 | 5870 | , | 1374600,5870
| 1374650 | 6000 | , | 1374650,6000
| 1374700 | 5970 | , | 1374700,5970
| 1374750 | 5930 | , | 1374750,5930
| 1374800 | 6310 | , | 1374800,6310
| 1374850 | 6450 | , | 1374850,6450
| 1374900 | 6310 | , | 1374900,6310
| 1374950 | 6120 | , | 1374950,6120
| 1375000 | 6620 | , | 1375000,6620
| 1375050 | 6380 | , | 1375050,6380
| 1375100 | 6590 | , | 1375100,6590
| 1375150 | 6550 | , | 1375150,6550
| 1375200 | 6500 | , | 1375200,6500
| 1375250 | 6300 | , | 1375250,6300
| 1375300 | 5350 | , | 1375300,5350
| 1375350 | 5430 | , | 1375350,5430
| 1375400 | 5540 | , | 1375400,5540
| 1375450 | 5540 | , | 1375450,5540
| 1375500 | 4960 | , | 1375500,4960
| 1375550 | 4880 | , | 1375550,4880
| 1375600 | 4940 | , | 1375600,4940
| 1375650 | 4850 | , | 1375650,4850
| 1375700 | 4930 | , | 1375700,4930
| 1375750 | 4690 | , | 1375750,4690
| 1375800 | 6010 | , | 1375800,6010
| 1375850 | 5540 | , | 1375850,5540
| 1375900 | 5840 | , | 1375900,5840
| 1375950 | 5790 | , | 1375950,5790
| 1376000 | 6850 | , | 1376000,6850
| 1376050 | 7410 | , | 1376050,7410
| 1376100 | 7900 | , | 1376100,7900
| 1376150 | 7680 | , | 1376150,7680
| 1376200 | 8000 | , | 1376200,8000
| 1376250 | 8800 | , | 1376250,8800
| 1376300 | 6790 | , | 1376300,6790
| 1376350 | 7100 | , | 1376350,7100
| 1376400 | 7360 | , | 1376400,7360
| 1376450 | 6690 | , | 1376450,6690
| 1376500 | 5220 | , | 1376500,5220
| 1376550 | 5710 | , | 1376550,5710
| 1376600 | 5900 | , | 1376600,5900
| 1376650 | 6000 | , | 1376650,6000
| 1376700 | 5930 | , | 1376700,5930
| 1376750 | 6550 | , | 1376750,6550
| 1376800 | 6000 | , | 1376800,6000
| 1376850 | 5830 | , | 1376850,5830
| 1376900 | 6030 | , | 1376900,6030
| 1376950 | 5660 | , | 1376950,5660
| 1377000 | 5290 | , | 1377000,5290
| 1377050 | 5360 | , | 1377050,5360
| 1377100 | 5330 | , | 1377100,5330
| 1377150 | 5350 | , | 1377150,5350
| 1377200 | 5380 | , | 1377200,5380
| 1377250 | 5310 | , | 1377250,5310
| 1377300 | 5580 | , | 1377300,5580
| 1377350 | 5840 | , | 1377350,5840
| 1377400 | 6210 | , | 1377400,6210
| 1377450 | 6040 | , | 1377450,6040
| 1377500 | 6340 | , | 1377500,6340
| 1377550 | 6410 | , | 1377550,6410
| 1377600 | 6330 | , | 1377600,6330
| 1377650 | 6370 | , | 1377650,6370
| 1377700 | 6300 | , | 1377700,6300
| 1377750 | 6280 | , | 1377750,6280
| 1377800 | 6650 | , | 1377800,6650
| 1377850 | 6560 | , | 1377850,6560
| 1377900 | 6412.5 | , | 1377900,6412.5
| 1377950 | 6220 | , | 1377950,6220
| 1378000 | 6340.5 | , | 1378000,6340.5
| 1378050 | 6094.5 | , | 1378050,6094.5
| 1378100 | 6200 | , | 1378100,6200
| 1378150 | 6032.5 | , | 1378150,6032.5
| 1378200 | 6210.5 | , | 1378200,6210.5
| 1378250 | 5700 | , | 1378250,5700
| 1378300 | 5950 | , | 1378300,5950
| 1378350 | 6120 | , | 1378350,6120
| 1378400 | 6070 | , | 1378400,6070
| 1378450 | 6280 | , | 1378450,6280
| 1378500 | 6610 | , | 1378500,6610
| 1378550 | 5780 | , | 1378550,5780
| 1378600 | 5700 | , | 1378600,5700
| 1378650 | 6070 | , | 1378650,6070
| 1378700 | 5900 | , | 1378700,5900
| 1378750 | 5364.5 | , | 1378750,5364.5
| 1378800 | 5660 | , | 1378800,5660
| 1378850 | 5500 | , | 1378850,5500
| 1378900 | 5640 | , | 1378900,5640
| 1378950 | 5890 | , | 1378950,5890
| 1379000 | 6330 | , | 1379000,6330
| 1379050 | 5840 | , | 1379050,5840
| 1379100 | 5950 | , | 1379100,5950
| 1379150 | 6140 | , | 1379150,6140
| 1379200 | 5830 | , | 1379200,5830
| 1379250 | 5600 | , | 1379250,5600
| 1379300 | 5350 | , | 1379300,5350
| 1379350 | 5250 | , | 1379350,5250
| 1379400 | 5260 | , | 1379400,5260
| 1379450 | 5480 | , | 1379450,5480
| 1379500 | 5010 | , | 1379500,5010
| 1379550 | 5530 | , | 1379550,5530
| 1379600 | 5310 | , | 1379600,5310
| 1379650 | 5140 | , | 1379650,5140
| 1379700 | 5500 | , | 1379700,5500
| 1379750 | 5880 | , | 1379750,5880
| 1379800 | 6700 | , | 1379800,6700
| 1379850 | 6500 | , | 1379850,6500
| 1379900 | 6684.5 | , | 1379900,6684.5
| 1379950 | 6504.5 | , | 1379950,6504.5
| 1380000 | 7084.5 | , | 1380000,7084.5
| 1380050 | 6384.5 | , | 1380050,6384.5
| 1380100 | 6300 | , | 1380100,6300
| 1380150 | 6240 | , | 1380150,6240
| 1380200 | 7010 | , | 1380200,7010
| 1380250 | 5790 | , | 1380250,5790
| 1380300 | 5820 | , | 1380300,5820
| 1380350 | 5860 | , | 1380350,5860
| 1380400 | 5784.5 | , | 1380400,5784.5
| 1380450 | 5828 | , | 1380450,5828
| 1380500 | 5810.5 | , | 1380500,5810.5
| 1380550 | 5130.5 | , | 1380550,5130.5
| 1380600 | 5390.5 | , | 1380600,5390.5
| 1380650 | 5350.5 | , | 1380650,5350.5
| 1380700 | 5532 | , | 1380700,5532
| 1380750 | 4792 | , | 1380750,4792
| 1380800 | 5652 | , | 1380800,5652
| 1380850 | 5452 | , | 1380850,5452
| 1380900 | 5172.5 | , | 1380900,5172.5
| 1380950 | 5032.5 | , | 1380950,5032.5
| 1381000 | 5712.5 | , | 1381000,5712.5
| 1381050 | 5412.5 | , | 1381050,5412.5
| 1381100 | 5592.5 | , | 1381100,5592.5
| 1381150 | 5372 | , | 1381150,5372
| 1381200 | 5412 | , | 1381200,5412
| 1381250 | 5092 | , | 1381250,5092
| 1381300 | 4912 | , | 1381300,4912
| 1381350 | 4892.5 | , | 1381350,4892.5
| 1381400 | 5012.5 | , | 1381400,5012.5
| 1381450 | 4892.5 | , | 1381450,4892.5
| 1381500 | 4912.5 | , | 1381500,4912.5
| 1381550 | 5332 | , | 1381550,5332
| 1381600 | 5732 | , | 1381600,5732
| 1381650 | 5330.5 | , | 1381650,5330.5
| 1381700 | 5530.5 | , | 1381700,5530.5
| 1381750 | 5990.5 | , | 1381750,5990.5
| 1381800 | 6250.5 | , | 1381800,6250.5
| 1381850 | 6310.5 | , | 1381850,6310.5
| 1381900 | 6268 | , | 1381900,6268
| 1381950 | 6250.5 | , | 1381950,6250.5
| 1382000 | 6450.5 | , | 1382000,6450.5
| 1382050 | 6210.5 | , | 1382050,6210.5
| 1382100 | 6330.5 | , | 1382100,6330.5
| 1382150 | 6310.5 | , | 1382150,6310.5
| 1382200 | 6250.5 | , | 1382200,6250.5
| 1382250 | 6170.5 | , | 1382250,6170.5
| 1382300 | 6188 | , | 1382300,6188
| 1382350 | 6228 | , | 1382350,6228
| 1382400 | 6170.5 | , | 1382400,6170.5
| 1382450 | 6270.5 | , | 1382450,6270.5
| 1382500 | 6170.5 | , | 1382500,6170.5
| 1382550 | 6090.5 | , | 1382550,6090.5
| 1382600 | 6050.5 | , | 1382600,6050.5
| 1382650 | 6048 | , | 1382650,6048
| 1382700 | 6050.5 | , | 1382700,6050.5
| 1382750 | 5970.5 | , | 1382750,5970.5
| 1382800 | 6990.5 | , | 1382800,6990.5
| 1382850 | 6610.5 | , | 1382850,6610.5
| 1382900 | 6628 | , | 1382900,6628
| 1382950 | 6668 | , | 1382950,6668
| 1383000 | 7468 | , | 1383000,7468
| 1383050 | 5848 | , | 1383050,5848
| 1383100 | 6150.5 | , | 1383100,6150.5
| 1383150 | 5970.5 | , | 1383150,5970.5
| 1383200 | 6932 | , | 1383200,6932
| 1383250 | 5132 | , | 1383250,5132
| 1383300 | 5612 | , | 1383300,5612
| 1383350 | 5732 | , | 1383350,5732
| 1383400 | 6190.5 | , | 1383400,6190.5
| 1383450 | 5872 | , | 1383450,5872
| 1383500 | 6472 | , | 1383500,6472
| 1383550 | 5372.5 | , | 1383550,5372.5
| 1383600 | 5692.5 | , | 1383600,5692.5
| 1383650 | 4992 | , | 1383650,4992
| 1383700 | 5732 | , | 1383700,5732
| 1383750 | 4150.5 | , | 1383750,4150.5
| 1383800 | 5092 | , | 1383800,5092
| 1383850 | 5172.5 | , | 1383850,5172.5
| 1383900 | 5132 | , | 1383900,5132
| 1383950 | 4808 | , | 1383950,4808
| 1384000 | 5724.5 | , | 1384000,5724.5
| 1384050 | 6184.5 | , | 1384050,6184.5
| 1384100 | 6104.5 | , | 1384100,6104.5
| 1384150 | 6060 | , | 1384150,6060
| 1384200 | 6400 | , | 1384200,6400
| 1384250 | 6700 | , | 1384250,6700
| 1384300 | 6344.5 | , | 1384300,6344.5
| 1384350 | 6464.5 | , | 1384350,6464.5
| 1384400 | 6508 | , | 1384400,6508
| 1384450 | 6528 | , | 1384450,6528
| 1384500 | 6148 | , | 1384500,6148
| 1384550 | 6448 | , | 1384550,6448
| 1384600 | 6364.5 | , | 1384600,6364.5
| 1384650 | 6504.5 | , | 1384650,6504.5
| 1384700 | 6464.5 | , | 1384700,6464.5
| 1384750 | 6664.5 | , | 1384750,6664.5
| 1384800 | 6660 | , | 1384800,6660
| 1384850 | 6614.5 | , | 1384850,6614.5
| 1384900 | 6594.5 | , | 1384900,6594.5
| 1384950 | 6568 | , | 1384950,6568
| 1385000 | 6548 | , | 1385000,6548
| 1385050 | 5488 | , | 1385050,5488
| 1385100 | 5668 | , | 1385100,5668
| 1385150 | 5894.5 | , | 1385150,5894.5
| 1385200 | 6434.5 | , | 1385200,6434.5
| 1385250 | 4734.5 | , | 1385250,4734.5
| 1385300 | 5354.5 | , | 1385300,5354.5
| 1385350 | 5220 | , | 1385350,5220
| 1385400 | 5660 | , | 1385400,5660
| 1385450 | 5800 | , | 1385450,5800
| 1385500 | 6700 | , | 1385500,6700
| 1385550 | 6194.5 | , | 1385550,6194.5
| 1385600 | 6474.5 | , | 1385600,6474.5
| 1385650 | 5994.5 | , | 1385650,5994.5
| 1385700 | 6048 | , | 1385700,6048
| 1385750 | 5648 | , | 1385750,5648
| 1385800 | 6988 | , | 1385800,6988
| 1385850 | 6880.5 | , | 1385850,6880.5
| 1385900 | 6420.5 | , | 1385900,6420.5
| 1385950 | 6660.5 | , | 1385950,6660.5
| 1386000 | 7380.5 | , | 1386000,7380.5
| 1386050 | 6980.5 | , | 1386050,6980.5
| 1386100 | 7000.5 | , | 1386100,7000.5
| 1386150 | 7220.5 | , | 1386150,7220.5
| 1386200 | 6932 | , | 1386200,6932
| 1386250 | 6192 | , | 1386250,6192
| 1386300 | 6832 | , | 1386300,6832
| 1386350 | 6852 | , | 1386350,6852
| 1386400 | 7122.5 | , | 1386400,7122.5
| 1386450 | 6322.5 | , | 1386450,6322.5
| 1386500 | 7272 | , | 1386500,7272
| 1386550 | 6712 | , | 1386550,6712
| 1386600 | 6840.5 | , | 1386600,6840.5
| 1386650 | 6940.5 | , | 1386650,6940.5
| 1386700 | 7108 | , | 1386700,7108
| 1386750 | 6674.5 | , | 1386750,6674.5
| 1386800 | 6348 | , | 1386800,6348
| 1386850 | 6408 | , | 1386850,6408
| 1386900 | 6574.5 | , | 1386900,6574.5
| 1386950 | 6594.5 | , | 1386950,6594.5
| 1387000 | 6234.5 | , | 1387000,6234.5
| 1387050 | 6334.5 | , | 1387050,6334.5
| 1387100 | 6314.5 | , | 1387100,6314.5
| 1387150 | 6320 | , | 1387150,6320
| 1387200 | 6260 | , | 1387200,6260
| 1387250 | 6360 | , | 1387250,6360
| 1387300 | 6140 | , | 1387300,6140
| 1387350 | 6240 | , | 1387350,6240
| 1387400 | 6060 | , | 1387400,6060
| 1387450 | 6160 | , | 1387450,6160
| 1387500 | 5860 | , | 1387500,5860
| 1387550 | 6040 | , | 1387550,6040
| 1387600 | 6064.5 | , | 1387600,6064.5
| 1387650 | 6064.5 | , | 1387650,6064.5
| 1387700 | 6068 | , | 1387700,6068
| 1387750 | 6148 | , | 1387750,6148
| 1387800 | 5968 | , | 1387800,5968
| 1387850 | 6008 | , | 1387850,6008
| 1387900 | 5984.5 | , | 1387900,5984.5
| 1387950 | 6084.5 | , | 1387950,6084.5
| 1388000 | 5924.5 | , | 1388000,5924.5
| 1388050 | 5948 | , | 1388050,5948
| 1388100 | 5868 | , | 1388100,5868
| 1388150 | 5930.5 | , | 1388150,5930.5
| 1388200 | 5992 | , | 1388200,5992
| 1388250 | 6112.5 | , | 1388250,6112.5
| 1388300 | 5692.5 | , | 1388300,5692.5
| 1388350 | 5652 | , | 1388350,5652
| 1388400 | 5892 | , | 1388400,5892
| 1388450 | 5812.5 | , | 1388450,5812.5
| 1388500 | 5612.5 | , | 1388500,5612.5
| 1388550 | 5892 | , | 1388550,5892
| 1388600 | 5792 | , | 1388600,5792
| 1388650 | 5970.5 | , | 1388650,5970.5
| 1388700 | 6030.5 | , | 1388700,6030.5
| 1388750 | 6470.5 | , | 1388750,6470.5
| 1388800 | 6030.5 | , | 1388800,6030.5
| 1388850 | 6190.5 | , | 1388850,6190.5
| 1388900 | 6128 | , | 1388900,6128
| 1388950 | 6168 | , | 1388950,6168
| 1389000 | 5988 | , | 1389000,5988
| 1389050 | 5870.5 | , | 1389050,5870.5
| 1389100 | 5990.5 | , | 1389100,5990.5
| 1389150 | 5972 | , | 1389150,5972
| 1389200 | 5992 | , | 1389200,5992
| 1389250 | 6112.5 | , | 1389250,6112.5
| 1389300 | 5892.5 | , | 1389300,5892.5
| 1389350 | 5852.5 | , | 1389350,5852.5
| 1389400 | 5912 | , | 1389400,5912
| 1389450 | 6052 | , | 1389450,6052
| 1389500 | 5932 | , | 1389500,5932
| 1389550 | 6132.5 | , | 1389550,6132.5
| 1389600 | 6052.5 | , | 1389600,6052.5
| 1389650 | 5872 | , | 1389650,5872
| 1389700 | 6092 | , | 1389700,6092
| 1389750 | 6152 | , | 1389750,6152
| 1389800 | 6112 | , | 1389800,6112
| 1389850 | 6212.5 | , | 1389850,6212.5
| 1389900 | 6172.5 | , | 1389900,6172.5
| 1389950 | 6192.5 | , | 1389950,6192.5
| 1390000 | 6012.5 | , | 1390000,6012.5
| 1390050 | 6092 | , | 1390050,6092
| 1390100 | 6072 | , | 1390100,6072
| 1390150 | 6110.5 | , | 1390150,6110.5
| 1390200 | 6070.5 | , | 1390200,6070.5
| 1390250 | 6070.5 | , | 1390250,6070.5
| 1390300 | 6132 | , | 1390300,6132
| 1390350 | 6152 | , | 1390350,6152
| 1390400 | 6210.5 | , | 1390400,6210.5
| 1390450 | 6264.5 | , | 1390450,6264.5
| 1390500 | 6320 | , | 1390500,6320
| 1390550 | 6184.5 | , | 1390550,6184.5
| 1390600 | 6264.5 | , | 1390600,6264.5
| 1390650 | 6268 | , | 1390650,6268
| 1390700 | 6188 | , | 1390700,6188
| 1390750 | 6128 | , | 1390750,6128
| 1390800 | 6410.5 | , | 1390800,6410.5
| 1390850 | 6212 | , | 1390850,6212
| 1390900 | 6292 | , | 1390900,6292
| 1390950 | 6372.5 | , | 1390950,6372.5
| 1391000 | 6372.5 | , | 1391000,6372.5
| 1391050 | 6172 | , | 1391050,6172
| 1391100 | 6290.5 | , | 1391100,6290.5
| 1391150 | 6190.5 | , | 1391150,6190.5
| 1391200 | 6188 | , | 1391200,6188
| 1391250 | 6028 | , | 1391250,6028
| 1391300 | 5510.5 | , | 1391300,5510.5
| 1391350 | 5712 | , | 1391350,5712
| 1391400 | 5512 | , | 1391400,5512
| 1391450 | 5612.5 | , | 1391450,5612.5
| 1391500 | 5632 | , | 1391500,5632
| 1391550 | 5912 | , | 1391550,5912
| 1391600 | 6092.5 | , | 1391600,6092.5
| 1391650 | 6252.5 | , | 1391650,6252.5
| 1391700 | 6032 | , | 1391700,6032
| 1391750 | 6732 | , | 1391750,6732
| 1391800 | 6612.5 | , | 1391800,6612.5
| 1391850 | 6512 | , | 1391850,6512
| 1391900 | 6590.5 | , | 1391900,6590.5
| 1391950 | 6648 | , | 1391950,6648
| 1392000 | 6644.5 | , | 1392000,6644.5
| 1392050 | 6248 | , | 1392050,6248
| 1392100 | 6250.5 | , | 1392100,6250.5
| 1392150 | 6270.5 | , | 1392150,6270.5
| 1392200 | 6012 | , | 1392200,6012
| 1392250 | 5852 | , | 1392250,5852
| 1392300 | 6212.5 | , | 1392300,6212.5
| 1392350 | 6132.5 | , | 1392350,6132.5
| 1392400 | 5972 | , | 1392400,5972
| 1392450 | 6152 | , | 1392450,6152
| 1392500 | 6532 | , | 1392500,6532
| 1392550 | 6670.5 | , | 1392550,6670.5
| 1392600 | 6610.5 | , | 1392600,6610.5
| 1392650 | 6668 | , | 1392650,6668
| 1392700 | 6708 | , | 1392700,6708
| 1392750 | 6888 | , | 1392750,6888
| 1392800 | 5928 | , | 1392800,5928
| 1392850 | 5730.5 | , | 1392850,5730.5
| 1392900 | 5690.5 | , | 1392900,5690.5
| 1392950 | 6130.5 | , | 1392950,6130.5
| 1393000 | 5530.5 | , | 1393000,5530.5
| 1393050 | 4990.5 | , | 1393050,4990.5
| 1393100 | 5068 | , | 1393100,5068
| 1393150 | 5228 | , | 1393150,5228
| 1393200 | 5128 | , | 1393200,5128
| 1393250 | 4708 | , | 1393250,4708
| 1393300 | 6784.5 | , | 1393300,6784.5
| 1393350 | 6380 | , | 1393350,6380
| 1393400 | 5350 | , | 1393400,5350
| 1393450 | 5380 | , | 1393450,5380
| 1393500 | 7330 | , | 1393500,7330
| 1393550 | 7230 | , | 1393550,7230
| 1393600 | 7610 | , | 1393600,7610
| 1393650 | 7300 | , | 1393650,7300
| 1393700 | 7700 | , | 1393700,7700
| 1393750 | 7610 | , | 1393750,7610
| 1393800 | 7630 | , | 1393800,7630
| 1393850 | 7010 | , | 1393850,7010
| 1393900 | 7320 | , | 1393900,7320
| 1393950 | 6868 | , | 1393950,6868
| 1394000 | 5732 | , | 1394000,5732
| 1394050 | 6110.5 | , | 1394050,6110.5
| 1394100 | 6108 | , | 1394100,6108
| 1394150 | 6008 | , | 1394150,6008
| 1394200 | 6024.5 | , | 1394200,6024.5
| 1394250 | 6360 | , | 1394250,6360
| 1394300 | 5984.5 | , | 1394300,5984.5
| 1394350 | 6004.5 | , | 1394350,6004.5
| 1394400 | 6048 | , | 1394400,6048
| 1394450 | 5868 | , | 1394450,5868
| 1394500 | 5688 | , | 1394500,5688
| 1394550 | 5790.5 | , | 1394550,5790.5
| 1394600 | 5792 | , | 1394600,5792
| 1394650 | 5572.5 | , | 1394650,5572.5
| 1394700 | 5532 | , | 1394700,5532
| 1394750 | 6072 | , | 1394750,6072
| 1394800 | 6272 | , | 1394800,6272
| 1394850 | 6430.5 | , | 1394850,6430.5
| 1394900 | 6468 | , | 1394900,6468
| 1394950 | 6544.5 | , | 1394950,6544.5
| 1395000 | 6680 | , | 1395000,6680
| 1395050 | 6720 | , | 1395050,6720
| 1395100 | 6500 | , | 1395100,6500
| 1395150 | 6610 | , | 1395150,6610
| 1395200 | 6570 | , | 1395200,6570
| 1395250 | 6950 | , | 1395250,6950
| 1395300 | 7050 | , | 1395300,7050
| 1395350 | 7150 | , | 1395350,7150
| 1395400 | 7070 | , | 1395400,7070
| 1395450 | 7070 | , | 1395450,7070
| 1395500 | 7070 | , | 1395500,7070
| 1395550 | 6610 | , | 1395550,6610
| 1395600 | 6960 | , | 1395600,6960
| 1395650 | 6520 | , | 1395650,6520
| 1395700 | 6480 | , | 1395700,6480
| 1395750 | 5820 | , | 1395750,5820
| 1395800 | 5540 | , | 1395800,5540
| 1395850 | 5560 | , | 1395850,5560
| 1395900 | 5570 | , | 1395900,5570
| 1395950 | 5490 | , | 1395950,5490
| 1396000 | 5430 | , | 1396000,5430
| 1396050 | 5260 | , | 1396050,5260
| 1396100 | 5370 | , | 1396100,5370
| 1396150 | 5430 | , | 1396150,5430
| 1396200 | 5360 | , | 1396200,5360
| 1396250 | 5240 | , | 1396250,5240
| 1396300 | 5880 | , | 1396300,5880
| 1396350 | 5630 | , | 1396350,5630
| 1396400 | 5730 | , | 1396400,5730
| 1396450 | 5940 | , | 1396450,5940
| 1396500 | 6380 | , | 1396500,6380
| 1396550 | 5910 | , | 1396550,5910
| 1396600 | 5730 | , | 1396600,5730
| 1396650 | 5520 | , | 1396650,5520
| 1396700 | 5840 | , | 1396700,5840
| 1396750 | 5320 | , | 1396750,5320
| 1396800 | 5480 | , | 1396800,5480
| 1396850 | 5420 | , | 1396850,5420
| 1396900 | 5570 | , | 1396900,5570
| 1396950 | 5610 | , | 1396950,5610
| 1397000 | 5830 | , | 1397000,5830
| 1397050 | 6200 | , | 1397050,6200
| 1397100 | 6120 | , | 1397100,6120
| 1397150 | 6260 | , | 1397150,6260
| 1397200 | 6150 | , | 1397200,6150
| 1397250 | 6150 | , | 1397250,6150
| 1397300 | 5780 | , | 1397300,5780
| 1397350 | 6080 | , | 1397350,6080
| 1397400 | 5550 | , | 1397400,5550
| 1397450 | 6030 | , | 1397450,6030
| 1397500 | 5240 | , | 1397500,5240
| 1397550 | 5580 | , | 1397550,5580
| 1397600 | 5730 | , | 1397600,5730
| 1397650 | 5910 | , | 1397650,5910
| 1397700 | 5720 | , | 1397700,5720
| 1397750 | 5950 | , | 1397750,5950
| 1397800 | 5770 | , | 1397800,5770
| 1397850 | 5690 | , | 1397850,5690
| 1397900 | 5720 | , | 1397900,5720
| 1397950 | 5500 | , | 1397950,5500
| 1398000 | 5220 | , | 1398000,5220
| 1398050 | 5260 | , | 1398050,5260
| 1398100 | 5230 | , | 1398100,5230
| 1398150 | 5180 | , | 1398150,5180
| 1398200 | 5240 | , | 1398200,5240
| 1398250 | 5140 | , | 1398250,5140
| 1398300 | 5330 | , | 1398300,5330
| 1398350 | 5470 | , | 1398350,5470
| 1398400 | 5460 | , | 1398400,5460
| 1398450 | 5520 | , | 1398450,5520
| 1398500 | 6170 | , | 1398500,6170
| 1398550 | 6140 | , | 1398550,6140
| 1398600 | 6130 | , | 1398600,6130
| 1398650 | 6180 | , | 1398650,6180
| 1398700 | 6130 | , | 1398700,6130
| 1398750 | 6120 | , | 1398750,6120
| 1398800 | 6230 | , | 1398800,6230
| 1398850 | 6260 | , | 1398850,6260
| 1398900 | 6280 | , | 1398900,6280
| 1398950 | 6170 | , | 1398950,6170
| 1399000 | 6310 | , | 1399000,6310
| 1399050 | 6140 | , | 1399050,6140
| 1399100 | 6060 | , | 1399100,6060
| 1399150 | 6010 | , | 1399150,6010
| 1399200 | 5970 | , | 1399200,5970
| 1399250 | 5740 | , | 1399250,5740
| 1399300 | 5790 | , | 1399300,5790
| 1399350 | 5840 | , | 1399350,5840
| 1399400 | 5780 | , | 1399400,5780
| 1399450 | 5890 | , | 1399450,5890
| 1399500 | 5870 | , | 1399500,5870
| 1399550 | 5820 | , | 1399550,5820
| 1399600 | 5780 | , | 1399600,5780
| 1399650 | 5810 | , | 1399650,5810
| 1399700 | 5770 | , | 1399700,5770
| 1399750 | 5860 | , | 1399750,5860
| 1399800 | 5850 | , | 1399800,5850
| 1399850 | 5960 | , | 1399850,5960
| 1399900 | 5850 | , | 1399900,5850
| 1399950 | 5940 | , | 1399950,5940
| 1400000 | 5700 | , | 1400000,5700
| 1400050 | 6210 | , | 1400050,6210
| 1400100 | 6190 | , | 1400100,6190
| 1400150 | 5960 | , | 1400150,5960
| 1400200 | 6210 | , | 1400200,6210
| 1400250 | 6600 | , | 1400250,6600
| 1400300 | 6220 | , | 1400300,6220
| 1400350 | 6390 | , | 1400350,6390
| 1400400 | 6130 | , | 1400400,6130
| 1400450 | 6340 | , | 1400450,6340
| 1400500 | 5860 | , | 1400500,5860
| 1400550 | 5790 | , | 1400550,5790
| 1400600 | 5680 | , | 1400600,5680
| 1400650 | 5560 | , | 1400650,5560
| 1400700 | 5450 | , | 1400700,5450
| 1400750 | 5590 | , | 1400750,5590
| 1400800 | 5520 | , | 1400800,5520
| 1400850 | 5910 | , | 1400850,5910
| 1400900 | 5740 | , | 1400900,5740
| 1400950 | 5560 | , | 1400950,5560
| 1401000 | 5270 | , | 1401000,5270
| 1401050 | 5580 | , | 1401050,5580
| 1401100 | 5400 | , | 1401100,5400
| 1401150 | 5570 | , | 1401150,5570
| 1401200 | 5630 | , | 1401200,5630
| 1401250 | 6060 | , | 1401250,6060
| 1401300 | 6360 | , | 1401300,6360
| 1401350 | 6500 | , | 1401350,6500
| 1401400 | 6590 | , | 1401400,6590
| 1401450 | 6250 | , | 1401450,6250
| 1401500 | 7050 | , | 1401500,7050
| 1401550 | 6830 | , | 1401550,6830
| 1401600 | 6480 | , | 1401600,6480
| 1401650 | 6800 | , | 1401650,6800
| 1401700 | 6740 | , | 1401700,6740
| 1401750 | 6260 | , | 1401750,6260
| 1401800 | 6230 | , | 1401800,6230
| 1401850 | 6250 | , | 1401850,6250
| 1401900 | 6250 | , | 1401900,6250
| 1401950 | 6210 | , | 1401950,6210
| 1402000 | 6170 | , | 1402000,6170
| 1402050 | 5990 | , | 1402050,5990
| 1402100 | 5980 | , | 1402100,5980
| 1402150 | 5930 | , | 1402150,5930
| 1402200 | 5950 | , | 1402200,5950
| 1402250 | 5770 | , | 1402250,5770
| 1402300 | 6060 | , | 1402300,6060
| 1402350 | 6180 | , | 1402350,6180
| 1402400 | 6170 | , | 1402400,6170
| 1402450 | 6190 | , | 1402450,6190
| 1402500 | 6290 | , | 1402500,6290
| 1402550 | 5530 | , | 1402550,5530
| 1402600 | 5540 | , | 1402600,5540
| 1402650 | 5820 | , | 1402650,5820
| 1402700 | 5810 | , | 1402700,5810
| 1402750 | 5130 | , | 1402750,5130
| 1402800 | 5290 | , | 1402800,5290
| 1402850 | 5280 | , | 1402850,5280
| 1402900 | 5460 | , | 1402900,5460
| 1402950 | 5380 | , | 1402950,5380
| 1403000 | 5460 | , | 1403000,5460
| 1403050 | 5680 | , | 1403050,5680
| 1403100 | 5850 | , | 1403100,5850
| 1403150 | 5640 | , | 1403150,5640
| 1403200 | 5460 | , | 1403200,5460
| 1403250 | 6200 | , | 1403250,6200
| 1403300 | 5820 | , | 1403300,5820
| 1403350 | 5980 | , | 1403350,5980
| 1403400 | 5710 | , | 1403400,5710
| 1403450 | 6010 | , | 1403450,6010
| 1403500 | 5560 | , | 1403500,5560
| 1403550 | 5450 | , | 1403550,5450
| 1403600 | 5410 | , | 1403600,5410
| 1403650 | 5440 | , | 1403650,5440
| 1403700 | 5480 | , | 1403700,5480
| 1403750 | 5390 | , | 1403750,5390
| 1403800 | 5890 | , | 1403800,5890
| 1403850 | 5740 | , | 1403850,5740
| 1403900 | 5520 | , | 1403900,5520
| 1403950 | 5790 | , | 1403950,5790
| 1404000 | 6130 | , | 1404000,6130
| 1404050 | 5950 | , | 1404050,5950
| 1404100 | 5710 | , | 1404100,5710
| 1404150 | 5660 | , | 1404150,5660
| 1404200 | 5650 | , | 1404200,5650
| 1404250 | 6090 | , | 1404250,6090
| 1404300 | 5950 | , | 1404300,5950
| 1404350 | 5760 | , | 1404350,5760
| 1404400 | 5840 | , | 1404400,5840
| 1404450 | 5930 | , | 1404450,5930
| 1404500 | 5670 | , | 1404500,5670
| 1404550 | 5480 | , | 1404550,5480
| 1404600 | 5500 | , | 1404600,5500
| 1404650 | 5470 | , | 1404650,5470
| 1404700 | 5510 | , | 1404700,5510
| 1404750 | 5320 | , | 1404750,5320
| 1404800 | 5420 | , | 1404800,5420
| 1404850 | 5430 | , | 1404850,5430
| 1404900 | 5430 | , | 1404900,5430
| 1404950 | 5400 | , | 1404950,5400
| 1405000 | 5520 | , | 1405000,5520
| 1405050 | 6200 | , | 1405050,6200
| 1405100 | 6150 | , | 1405100,6150
| 1405150 | 6090 | , | 1405150,6090
| 1405200 | 5980 | , | 1405200,5980
| 1405250 | 6510 | , | 1405250,6510
| 1405300 | 5990 | , | 1405300,5990
| 1405350 | 6030 | , | 1405350,6030
| 1405400 | 5500 | , | 1405400,5500
| 1405450 | 5780 | , | 1405450,5780
| 1405500 | 5210 | , | 1405500,5210
| 1405550 | 5540 | , | 1405550,5540
| 1405600 | 5490 | , | 1405600,5490
| 1405650 | 5360 | , | 1405650,5360
| 1405700 | 5390 | , | 1405700,5390
| 1405750 | 5450 | , | 1405750,5450
| 1405800 | 5580 | , | 1405800,5580
| 1405850 | 5560 | , | 1405850,5560
| 1405900 | 5650 | , | 1405900,5650
| 1405950 | 5330 | , | 1405950,5330
| 1406000 | 5170 | , | 1406000,5170
| 1406050 | 5370 | , | 1406050,5370
| 1406100 | 5520 | , | 1406100,5520
| 1406150 | 5380 | , | 1406150,5380
| 1406200 | 5340 | , | 1406200,5340
| 1406250 | 5560 | , | 1406250,5560
| 1406300 | 6110 | , | 1406300,6110
| 1406350 | 5850 | , | 1406350,5850
| 1406400 | 6020 | , | 1406400,6020
| 1406450 | 6170 | , | 1406450,6170
| 1406500 | 6700 | , | 1406500,6700
| 1406550 | 6390 | , | 1406550,6390
| 1406600 | 6280 | , | 1406600,6280
| 1406650 | 6450 | , | 1406650,6450
| 1406700 | 5960 | , | 1406700,5960
| 1406750 | 5450 | , | 1406750,5450
| 1406800 | 5660 | , | 1406800,5660
| 1406850 | 5610 | , | 1406850,5610
| 1406900 | 5600 | , | 1406900,5600
| 1406950 | 5780 | , | 1406950,5780
| 1407000 | 5800 | , | 1407000,5800
| 1407050 | 5840 | , | 1407050,5840
| 1407100 | 5990 | , | 1407100,5990
| 1407150 | 5770 | , | 1407150,5770
| 1407200 | 6030 | , | 1407200,6030
| 1407250 | 6200 | , | 1407250,6200
| 1407300 | 5480 | , | 1407300,5480
| 1407350 | 5790 | , | 1407350,5790
| 1407400 | 5710 | , | 1407400,5710
| 1407450 | 5760 | , | 1407450,5760
| 1407500 | 5530 | , | 1407500,5530
| 1407550 | 5860 | , | 1407550,5860
| 1407600 | 5780 | , | 1407600,5780
| 1407650 | 5820 | , | 1407650,5820
| 1407700 | 5730 | , | 1407700,5730
| 1407750 | 6050 | , | 1407750,6050
| 1407800 | 5920 | , | 1407800,5920
| 1407850 | 5660 | , | 1407850,5660
| 1407900 | 5750 | , | 1407900,5750
| 1407950 | 5590 | , | 1407950,5590
| 1408000 | 5620 | , | 1408000,5620
| 1408050 | 5100 | , | 1408050,5100
| 1408100 | 5210 | , | 1408100,5210
| 1408150 | 5150 | , | 1408150,5150
| 1408200 | 5300 | , | 1408200,5300
| 1408250 | 4980 | , | 1408250,4980
| 1408300 | 5290 | , | 1408300,5290
| 1408350 | 5230 | , | 1408350,5230
| 1408400 | 5140 | , | 1408400,5140
| 1408450 | 5270 | , | 1408450,5270
| 1408500 | 5740 | , | 1408500,5740
| 1408550 | 5380 | , | 1408550,5380
| 1408600 | 5340 | , | 1408600,5340
| 1408650 | 5350 | , | 1408650,5350
| 1408700 | 5410 | , | 1408700,5410
| 1408750 | 5510 | , | 1408750,5510
| 1408800 | 5680 | , | 1408800,5680
| 1408850 | 5670 | , | 1408850,5670
| 1408900 | 6090 | , | 1408900,6090
| 1408950 | 6120 | , | 1408950,6120
| 1409000 | 6720 | , | 1409000,6720
| 1409050 | 6120 | , | 1409050,6120
| 1409100 | 6220 | , | 1409100,6220
| 1409150 | 6350 | , | 1409150,6350
| 1409200 | 6310 | , | 1409200,6310
| 1409250 | 6030 | , | 1409250,6030
| 1409300 | 5940 | , | 1409300,5940
| 1409350 | 6080 | , | 1409350,6080
| 1409400 | 6150 | , | 1409400,6150
| 1409450 | 6370 | , | 1409450,6370
| 1409500 | 6460 | , | 1409500,6460
| 1409550 | 6740 | , | 1409550,6740
| 1409600 | 6730 | , | 1409600,6730
| 1409650 | 6810 | , | 1409650,6810
| 1409700 | 6880 | , | 1409700,6880
| 1409750 | 6940 | , | 1409750,6940
| 1409800 | 7050 | , | 1409800,7050
| 1409850 | 7280 | , | 1409850,7280
| 1409900 | 7120 | , | 1409900,7120
| 1409950 | 7050 | , | 1409950,7050
| 1410000 | 7460 | , | 1410000,7460
| 1410050 | 6860 | , | 1410050,6860
| 1410100 | 6840 | , | 1410100,6840
| 1410150 | 6970 | , | 1410150,6970
| 1410200 | 6710 | , | 1410200,6710
| 1410250 | 5830 | , | 1410250,5830
| 1410300 | 6040 | , | 1410300,6040
| 1410350 | 6600 | , | 1410350,6600
| 1410400 | 6210 | , | 1410400,6210
| 1410450 | 6330 | , | 1410450,6330
| 1410500 | 6560 | , | 1410500,6560
| 1410550 | 5940 | , | 1410550,5940
| 1410600 | 5990 | , | 1410600,5990
| 1410650 | 6290 | , | 1410650,6290
| 1410700 | 6220 | , | 1410700,6220
| 1410750 | 6110 | , | 1410750,6110
| 1410800 | 6130 | , | 1410800,6130
| 1410850 | 5920 | , | 1410850,5920
| 1410900 | 6140 | , | 1410900,6140
| 1410950 | 5890 | , | 1410950,5890
| 1411000 | 6210 | , | 1411000,6210
| 1411050 | 6220 | , | 1411050,6220
| 1411100 | 6220 | , | 1411100,6220
| 1411150 | 6230 | , | 1411150,6230
| 1411200 | 6230 | , | 1411200,6230
| 1411250 | 6240 | , | 1411250,6240
| 1411300 | 6640 | , | 1411300,6640
| 1411350 | 6820 | , | 1411350,6820
| 1411400 | 6470 | , | 1411400,6470
| 1411450 | 6840 | , | 1411450,6840
| 1411500 | 7070 | , | 1411500,7070
| 1411550 | 5860 | , | 1411550,5860
| 1411600 | 6250 | , | 1411600,6250
| 1411650 | 6100 | , | 1411650,6100
| 1411700 | 6470 | , | 1411700,6470
| 1411750 | 5800 | , | 1411750,5800
| 1411800 | 5660 | , | 1411800,5660
| 1411850 | 5760 | , | 1411850,5760
| 1411900 | 5784.5 | , | 1411900,5784.5
| 1411950 | 5640 | , | 1411950,5640
| 1412000 | 5720 | , | 1412000,5720
| 1412050 | 5810 | , | 1412050,5810
| 1412100 | 5940 | , | 1412100,5940
| 1412150 | 5910 | , | 1412150,5910
| 1412200 | 5940 | , | 1412200,5940
| 1412250 | 6110 | , | 1412250,6110
| 1412300 | 5790 | , | 1412300,5790
| 1412350 | 5640 | , | 1412350,5640
| 1412400 | 5960 | , | 1412400,5960
| 1412450 | 5830 | , | 1412450,5830
| 1412500 | 5870 | , | 1412500,5870
| 1412550 | 5830 | , | 1412550,5830
| 1412600 | 5920 | , | 1412600,5920
| 1412650 | 5700 | , | 1412650,5700
| 1412700 | 5550 | , | 1412700,5550
| 1412750 | 5900 | , | 1412750,5900
| 1412800 | 5680 | , | 1412800,5680
| 1412850 | 5640 | , | 1412850,5640
| 1412900 | 5404.5 | , | 1412900,5404.5
| 1412950 | 5604.5 | , | 1412950,5604.5
| 1413000 | 5080 | , | 1413000,5080