## CONSID MET
CONSORCIO ABANCAY SUR
Carretera Ayacucho - Abancay
Tramo III: Km 98+800 - Km 154+000
CONSIDERACIONES DE METRADO DE PAVIMENTOS
A. Imprimacion Asfaltica
Asfalto liquido tipo MC 30 : 0.30 gln/m2
0.3 gln/m2 x (3.785 lt/gln ) = 1.14 lt/m2
B. Concreto Asfaltico en Caliente
0.005
| Cemento asfaltico Pen 85/100 6.6% : 156.02 kg/m3 | [5 empty] | 0.665
6.6% x2,364 Kg/m3 / (1.0 ) = 156.02 Kg/m3
Aditivo 0.5% del peso del cemento asfaltico : 0.78 Kg/m3
0.5% x 6.6% x 2,364 Kg/m3 = 0.78 Kg/m3
Filler 3% del peso de los agregados : 66.24 Kg/m3
|  | 3% x (2,364 Kg/m3 - 156.02 Kg/m3) = 66.24 Kg/m3 |  |  | 2364
| Agregado Grueso Cantera de Roca : 35% |  |  | 35% | 156.024 | 0.78012
|  | Peso unitario suelto : 2085 Kg/m3 |  | 2085
|  | Volumen Agregado: |  |  | 2207.976
|  |  | 35% x(2,364 Kg/m3 - 156.02 Kg/m3) / (2085 Kg/m3) = 0.3755 m3/m3 | 0.3706435 | 66.23928
| Agregado Fino - Arena Chancada Cantera Roca : 19% |  |  | 19%
|  | Peso unitario suelto : 2085 Kg/m3 |  | 2085
|  | Volumen Agregado: |  |  |  |  | 0.03 | 70.92
|  |  | 19% x(2,364 Kg/m3 - 156.02 Kg/m3) / (2085 Kg/m3) = 0.2039 m3/m3 | 0.2012064
| Agregado Fino - Arena Zarandeada Cantera Pampas: 45% |  |  | 45%
|  | Peso unitario suelto : 2062 Kg/m3 |  | 2062
Volumen Agregado:
|  |  | 45% x(2,364 Kg/m3 - 156.02 Kg/m3) / (2062 Kg/m3) = 0.4882 m3/m3 | 0.481857
1.053707
Las dosificaciones son estimadas para efectos de metrados referenciales, las cuales se reajustaran en obra.