## C-1
REGISTRO DE EXCAVACION
PROYECTO | Estudio Definitivo del Puente El Tingo y Accesos
CANTERA | Puente Mirme |  |  | COORD. ESTE | 761330
UBICACIÓN | 117900 |  |  | COORD. NORTE | 9195425
LADO | Derecho |  |  | FECHA EXCAVACION | 2012-07-14
CALICATA | 1 |  |  | ING. RESPONSABLE | Enrique Cabrera
NIVEL F.
PROF. (m) | CLASIF. SUCS | SIMBOLO | DESCRIPCION |  |  | MUESTRA
| GP |  | Grava pobremente gradada, cementación moderada, húmeda, grava de característica sub-redondeadas a redondeadas, con matriz arenosa, color grisáceo, húmeda. No presento nivel freático hasta la profundidad excavada. Tamaño máximo en la calicata 16”, material>12" 20%, material>6” 30%, material<3” 60%. |  |  | 1
1.5
OBSERVACIONES |  | Los tamaños máximos corresponden a los encontrados en las calicatas, sin embargo en el área de
la cantera se puede encontrar bolonería hasta un máximo de 50” aproximadamente

## C-2
REGISTRO DE EXCAVACION
PROYECTO | Estudio Definitivo del Puente El Tingo y Accesos
CANTERA | Puente Mirme |  |  | COORD. ESTE | 761296
UBICACIÓN | 117900 |  |  | COORD. NORTE | 9195514
LADO | Derecho |  |  | FECHA EXCAVACION | 2012-07-14
CALICATA | 2 |  |  | ING. RESPONSABLE | Enrique Cabrera
NIVEL F.
PROF. (m) | CLASIF. SUCS | SIMBOLO | DESCRIPCION |  |  | MUESTRA
| GP |  | Grava pobremente gradada, cementación moderada, húmeda, grava de característica sub-redondeadas a redondeadas, con matriz arenosa, color grisáceo, húmeda. No presento nivel freático hasta la profundidad excavada. Tamaño máximo en la calicata 12”, mat. >6” 20%, mat. <3” 70%. |  |  | 1
1.5
OBSERVACIONES |  | Los tamaños máximos corresponden a los encontrados en las calicatas, sin embargo en el área de
la cantera se puede encontrar bolonería hasta un máximo de 50” aproximadamente

## C-3
REGISTRO DE EXCAVACION
PROYECTO | Estudio Definitivo del Puente El Tingo y Accesos
CANTERA | Puente Mirme |  |  | COORD. ESTE | 761251
UBICACIÓN | 117900 |  |  | COORD. NORTE | 9195543
LADO | Derecho |  |  | FECHA EXCAVACION | 2012-07-14
CALICATA | 3 |  |  | ING. RESPONSABLE | Enrique Cabrera
NIVEL F.
PROF. (m) | CLASIF. SUCS | SIMBOLO | DESCRIPCION |  |  | MUESTRA
| GP |  | Grava pobremente gradada, cementación moderada, húmeda, grava de característica sub-redondeadas a redondeadas, con matriz arenosa, color grisáceo, húmeda. No presento nivel freático hasta la profundidad excavada. Tamaño máximo en la calicata 12”, mat. >6” 20%, mat. <3” 70%. |  |  | 1
1.5
OBSERVACIONES |  | Los tamaños máximos corresponden a los encontrados en las calicatas, sin embargo en el área de
la cantera se puede encontrar bolonería hasta un máximo de 50” aproximadamente

## Imagenes (hidden)
S U C S |  |  |  | A A S H T O
GW | GP | GM | GC | A-1-a | A-1-b | A-2-4 | A-2-5
.
SW | SP | SM | SC | A-3 | A-2-6 | A-2-7 | A-4
ML | CL | OL |  | A-5. | A-6 | A-7-5 | A-7-6
MH | CH | OH |  | Mat. Org | Roca Desintegrada |  | Roca Sana
Pt | ROCA
GC-GM | GW-GM | GW-GC | GP-GM
GP-GC | SC-SM | SW-SM | SW-SC
SP-SM | SP-SC | CL-ML
N.F.

## C-4
REGISTRO DE EXCAVACION
PROYECTO | Estudio Definitivo del Puente El Tingo y Accesos
CANTERA | Puente Mirme |  |  | COORD. ESTE | 761237
UBICACIÓN | 117900 |  |  | COORD. NORTE | 9195593
LADO | Derecho |  |  | FECHA EXCAVACION | 2012-07-14
CALICATA | 4 |  |  | ING. RESPONSABLE | Enrique Cabrera
NIVEL F.
PROF. (m) | CLASIF. SUCS | SIMBOLO | DESCRIPCION |  |  | MUESTRA
| GP |  | Grava pobremente gradada, cementación moderada, húmeda, grava de característica sub-redondeadas a redondeadas, con matriz arenosa, color grisáceo, húmeda. No presento nivel freático hasta la profundidad excavada. Tamaño máximo en la calicata 12”, mat. >6” 20%, mat. <3” 70%. |  |  | 1
1.5
OBSERVACIONES |  | Los tamaños máximos corresponden a los encontrados en las calicatas, sin embargo en el área de
la cantera se puede encontrar bolonería hasta un máximo de 50” aproximadamente

## C-5
REGISTRO DE EXCAVACION
PROYECTO | Estudio Definitivo del Puente El Tingo y Accesos
CANTERA | Puente Mirme |  |  | COORD. ESTE | 761174
UBICACIÓN | 117900 |  |  | COORD. NORTE | 9195650
LADO | Derecho |  |  | FECHA EXCAVACION | 2012-07-14
CALICATA | 5 |  |  | ING. RESPONSABLE | Enrique Cabrera
NIVEL F.
PROF. (m) | CLASIF. SUCS | SIMBOLO | DESCRIPCION |  |  | MUESTRA
| GP |  | Grava pobremente gradada, cementación moderada, húmeda, grava de característica sub-redondeadas a redondeadas, con matriz arenosa, color grisáceo, húmeda. No presento nivel freático hasta la profundidad excavada. Tamaño máximo en la calicata 15”, material>12" 20%, material>6” 30%, material<3” 60%. |  |  | 1
1.5
OBSERVACIONES |  | Los tamaños máximos corresponden a los encontrados en las calicatas, sin embargo en el área de
la cantera se puede encontrar bolonería hasta un máximo de 50” aproximadamente

## C-6
REGISTRO DE EXCAVACION
PROYECTO | Estudio Definitivo del Puente El Tingo y Accesos
CANTERA | Puente Mirme |  |  | COORD. ESTE | 761087
UBICACIÓN | 117900 |  |  | COORD. NORTE | 9195705
LADO | Derecho |  |  | FECHA EXCAVACION | 2012-07-14
CALICATA | 6 |  |  | ING. RESPONSABLE | Enrique Cabrera
NIVEL F.
PROF. (m) | CLASIF. SUCS | SIMBOLO | DESCRIPCION |  |  | MUESTRA
| GP |  | Grava pobremente gradada, cementación moderada, húmeda, grava de característica sub-redondeadas a redondeadas, con matriz arenosa, color grisáceo, húmeda. No presento nivel freático hasta la profundidad excavada. Tamaño máximo en la calicata 15”,material>12" 20%, material>6” 30%, material<3” 60%. |  |  | 1
1.5
OBSERVACIONES |  | Los tamaños máximos corresponden a los encontrados en las calicatas, sin embargo en el área de
la cantera se puede encontrar bolonería hasta un máximo de 50” aproximadamente