## Cuadro de canteras (hidden)
Figura 4.1
DIAGRAMA DE CANTERAS
Tramo I: Chongoyape - Llama
RESULTADOS DE LOS ENSAYOS EFECTUADOS EN CANTERAS PARA OBRAS DE PAVIMENTACIÓN
CARACTERISTICAS DEL MATERIAL
|  | NOMBRE | UBICACIÓN | CONTENIDO | LIMITE | LIMITE | INDICE | % MATERIAL |  | CLASIFICACION |  | CBR (%) |  | % PARTICULAS | % DURABILIDAD |  | GRAV. ESPECIF. (gr/cm3) |  | % ABSORCION |  | PESO UNITARIO (kg/m3) |  |  |  | RIEDEL WEBER | EQUIVALENTE DE ARENA | % DE CARAS FRACTURADAS |  | MODULO DE FINEZA | MATERIA | USOS
|  |  |  | DE HUMEDAD | LIQUIDO | PLASTICO | PLASTICO | PASA | PASA | AASHTO | SUCS | 95% de | 100% de | CHATAS Y | Agregado | Agregado | Agregado | Agregado | Agregado | Agregado | SUELTO |  | COMPACTADO |  |  |  |  | % ABRASION |  | ORGANICA
|  |  |  | (%) | (%) | (%) | (%) | MALLA # 4 | MALLA # 200 |  |  | M.D.S | M.D.S | ALARGADAS | Grueso | Fino | Grueso | Fino | Grueso | Fino | Ag. Grueso | Ag. Fino | Ag. Grueso | Ag. Fino | [5 empty] | (%)
Km 12+084
| 1 | Río Chancay | Lado Derecho | 16-30, | 20 | NP | NP | 44.6 | 4.9 | A-1-a | GP,GP-GM | 70 | 95.3 | 2.5 | 1.29 | 2 | 2.64 | 2.578 | 1.412 | 2.269 | 1683.73 | 1498.3 | 1771.12 | 1672.54 | 2-8 | 50.1 | 90.5 | 12.53 | - | 0.31 | Asfalto, Concreto
|  |  |  | Saturado | [26 empty] | Def. Ribereñas
Km 12+084
| 2 | Cerro Blanco | Lado Izquierdo | 6.9 | 20 | NP | NP | 52.2 | 6.4 | A-1-a | SP,GW-GM | 80 | 98.8 | 9.4 | 2.05 | 3.29 | 2.657 | 2.561 | 1.16 | 3.11 | 1571.72 | 1521.76 | 1675.79 | 1674.9 | 2-8 | 36.3 | 90.3 | 20.16 | - | 0.67 | Base, SubBase,
Relleno
|  | Quebrada | Km 18+600
| 3 | Cumbil | Lado Izquierdo | 7.3 | 20 | 19 | 1 | 42.5 | 6.4 | A-1-a | SP,GW-GM | 80 | 97.01 | 10.5 | 2.11 | 1.16 | 2.697 | 2.675 | 1.43 | 2.85 | 1563.75 | 1534.97 | 1680.48 | 1693.5 | 2-9 | 36.8 | 93.1 | 21.9 | - | 0.71 | Base, SubBase,
Relleno
Km 27+790
| 4 | Potrerillo | Lado Derecho | 15.7 | 30 | 19 | 11 | 35.7 | 16.1 | A-2-4 | GC,GP-GC | - | - | - | - | - | - | - | - | - | - | - | - | - | - | - | - | 23.1 | - | - | Relleno
A-2-6
|  | Estrato | Km. 43+080
| 5 | Rocoso | Lado Derecho | - | - | - | - | - | - | Roca | - | - | - | 7.8 | 33.8 | - | 2.563 | - | 1.813 | - | 1368.68 | - | 1530.31 | - | 2-8 | 58.14 | 98.6 | 37.9 | - | 0.31 | SubBase, Relleno
[15 empty] | (MgSO4) | [9 empty] | (Fino) | (Fino)
INICIO DEL TRAMO I
(Km. 0+000)
FIN DEL
TRAMO I
(Km. 58+180)
0.10 Km
12+084
CANTERA
QDA. CERRO BLANCO
- Potencia: 131,800 m3
- Disponibilidad : Libre
- Explotación : Abril -
Diciembre
CANTERA
QDA. CUMBIL
- Potencia: 133,900 m3
- Disponibilidad : Libre
- Explotación : Abril -
Diciembre
CANTERA
RIO CHANCAY
- Potencia: 160,700 m3
- Disponibilidad : Libre
- Explotación : Abril -
Diciembre
CANTERA
ESTRATO ROCOSO
- Potencia: 265,800 m3
- Disponibilidad : Libre
- Explotación : Todo el año
0.05 Km
0.05 Km
0.15 Km
18+600
27+790
43+090
0.15 Km
CANTERA
POTRERILLO
- Potencia: 78,500 m3
- Disponibilidad: Privada
(Talud)
- Explotación : Todo el año

## Cuadro Cant. (hidden)
CUADRO DE DISTRIBUCION DE CANTERAS Y FUENTES DE AGUA
TRAMO I : CHONGOYAPE - LLAMA
| CANTERA 1 |  |  | CANTERA 2 |  | CANTERA 3 |  | CANTERA 4 |  | FUENTES DE AGUA
| CANTERA | : QDA. CERRO BLANCO |  | CANTERA | : RIO CHANCAY | CANTERA | : QDA. CUMBIL | CANTERA | : ESTRATO ROCOSO | 1 | : | Km 01+950 L.D.
| UBICACIÓN | : Km 12+200 L.I. |  | UBICACIÓN | : Km 12+200 L.D. | UBICACIÓN | : Km 18+800 L.I. | UBICACIÓN | : Km 45+500 L.D. | 2 | : | Km 12+200 L.D.
| ACCESO | : 100 m |  | ACCESO | : 150 m | ACCESO | : 150 m | ACCESO | : 50 m | 3 | : | Km 19+450 L.I.
| USOS | : RELL., BG., SBG. |  | USOS | : MCCP, MACS | USOS | : RELL., BG., SBG. | USOS | : BG., SBG, MCCP. | 4 | : | Km 23+800 L.D.
| AREA | : 24,000 m2 |  | AREA | : 24,000 m2 | AREA | : 21,000 m2 | AREA | : 10,000 m2 | 5 | : | Km 31+000 L.D.
| POTENCIA | : 100,000 m3 |  | POTENCIA | : 120,000 m3 | POTENCIA | : 90,000 m3 | POTENCIA | : 100,000 m3 | 6 | : | Km 37+500 L.D.
| DISPONIBILIDAD | : Libre |  | DISPONIBILIDAD | : Libre | DISPONIBILIDAD | : Libre | DISPONIBILIDAD | : Libre | 7 | : | Km 46+500 L.D.
| TRATAMIENTO | : N,Z,T |  | TRATAMIENTO | : Z,T, | TRATAMIENTO | : N,Z,T, | TRATAMIENTO | : V,Z,T
LEYENDA
|  | RELL. | : Relleno
|  | SBG | : Sub base granular |  |  | N | = Explotación directa eliminando manualmente partículas mayores de 3"
|  | BG | : Base granular |  |  | Z | = Zarandeo
|  | MACS | : Mezcla asfaltica en caliente de superficie |  |  | T | = Trituración mecánica
|  | MCCP | : Mezcla para concreto de cemento portland |  |  | V | = Voladura con explosivos
INICIO DEL ESTUDIO
FIN DEL TRAMO I
Km 20+000
CANTERA 1
F.A. 2
CANTERA 3
CANTERA 2
F. A. 4
F.A. 1
CANTERA 4
Km 0+000
Km 10+000
Km 30+000
Km 40+000
Km 50+000
Km 63+400
F. A. 5
F. A. 6
F. A. 7
F. A. 3

## Diagrama
DIAGRAMA DE CANTERAS Y FUENTES DE AGUA, PUENTE EL TINGO
CANTERA PUENTE MIRME
Ubicación: km 117+900, lado derecho
Longitud acceso: Longitud Total 15,871 m,
Estado acceso: 15,071 m asfaltados en buen estado, 650 m trocha carrozable
en regular estado y 150 m falta construir.
Descripción: gravas mal gradadas, arena y bloques TM 16" en un 20%
Area cantera: 24,931 m2
Volumen Utilizable: 24,357 m3
Volumen Desechable: 7,197 m3
Leyenda |  | Equipo de explotación: excavadora cargador frontal y volquete
Ze | Zarandeo estatico | Periodo de Explotación: Abril-Noviembre
Tp | Trituración primaria | Propietario: Municipalidad provincial de Cajamarca
Ts | Trituración secundaria | Usos | Tratamiento | Rendimiento
L | Lavado | R | Ze | 70
Ad | 0.5% Mejorador adherencia | SB | Ze | 50
R | Relleno | B, Lastrado | Tp, Ts | 78
SB | Subbase | MAC | Tp, Ts, Ad | 78
B | Base | MCP, Agregado Fino | L, Tp, Ts | 78
MAC | Mezcla asfaltica en caliente | L:El lavado se efectuara en la proporción 40:60 (AL:AN)
MCP | Mezcla concreto portland | Ad: Se adicionara 0.5% mejorador de adherencia a la mezcla asfaltica
CIUDAD DE DIOS
(Km. 0+000)
PUENTE EL
TINGO
(Km 133+032)
117+900
800 m
100 m
FUENTE DE AGUA PTE. EL TINGO (PTE. EXISTENTE)
Longitud Acceso: 100 m
Estado Aceso: -
Tratamiento: construir
CAJAMARCA
Chancadora
Longitud Acceso: 15.871 m
Estado Acceso: 15071 m asfaltados, buen estado; 650 m trocha regular estado, 150 m falta construir.
Tratamiento: 15,071 m no requiere tratamiento, 650 m requiere mantenimiento, 150 m requiere construcción.
133+380