## RESUMEN
R E S U M E N D E E N S A Y O S D E C A N T E R A PUENTE MIRME
| FECHA | CANTERA | LADO | Nº CALIC | PROF. | MUESTRA No |  | G R A N U L O M E T R I A | [10 empty] | LIMITES DE CONSITENCIA |  |  | CLASIFICACION |  | % HUM NAT. | MAT. PASANTE MALLA Nº 200 | % PASANTE MALLA 200 (ARENA LAVADA) | MATERIAL NATURAL |  |  |  | MATERIAL CHANCADO |  |  |  | % ABRASION | % EQUIV. ARENA | % EQUIVALENTE ARENA (LAVADO) | CHATAS Y ALARGADAS (%) | CHATAS Y ALARGADAS MAT. CHANCADO (%) | SALES SOLUBLES (ppm) | [5 empty] | CARAS FRACTURADAS (%) |  | CARAS FRACTURADAS MAT.CHANC. (%) |  | IMP. ORGANICAS | DURABILIDAD SULFATO MAGNESIO |  | TERRONES DE ARCILLA MAT. CHANC.(%) |  | LIMITES DE CONSITENCIA |  |  | LIMITES DE CONSITENCIA MATERIAL LAVADO |  |  | PARTICULAS LIIANAS |  | INDICE DE ADHESIVIDAD RIEDEL WEBER | INDICE DE ADHESIVIDAD RIEDEL WEBER (ARENA LAVADA+0.5% ADITIVO) | ADHERENCIA AGRE. BITUMEN, TIPO DE PEN 85-100 (MAT. CHANCADO ) | PESO UNITARIO (MAT. CHANCADO) |  | PESO UNITARIO |  | PESO ESPECIFICO |  |  |  | ABSORCION (%)
[8 empty] | % P A S A N D O L O S T A M I C E S | [10 empty] | PASANTE MALLA Nº 40 (%) | [7 empty] | PROCTOR |  | CBR LABORATORIO 0.1" |  | PROCTOR |  | CBR LABORATORIO 0.1" |  |  | EQUIV. ARENA | EQUIV. ARENA |  |  | SALES |  | SULFATOS |  | CLORUROS | [10 empty] | PASANTE MALLA Nº 200 (%) |  |  | PASANTE MALLA Nº 200 (%) | [7 empty] | GRAVA (g/cm3) |  | ARENA (g/cm3) |  | BULK (g/cm3) |  | APARENTE (g/cm3)
[7 empty] | 3" | 2" | 1 1/2" | 1" | 3/4" | 1/2" | 3/8" | # 4 | # 10 | # 40 | # 100 | # 200 | L.L. | L.P. | I.P. | AASHTO | SUCS |  |  |  | Optimo de Humedad (%) | Maxima Densidad Seca (gr/cm3) | Al 95% | Al 100% | Optimo de Humedad (%) | Maxima Densidad Seca (gr/cm3) | Al 95% | Al 100% | [5 empty] | GRAVA | ARENA | GRAVA | ARENA | GRAVA | ARENA | 1 CF | 2 CF | 1 CF | 2 CF |  | GRAVA | ARENA | GRAVA | ARENA | L.L. | L.P. | I.P. | L.L. | L.P. | I.P. | GRAVA | ARENA |  |  |  | SUELTO | VARILL | SUELTO | VARILL | GRAVA | ARENA | GRAVA | ARENA | GRAVA | ARENA
Grava pobremente gradada con arena, Grava, de particulas subangulosas, con Tam.Max. 3'', no plastico; de condiciones en el sitio: compacta, la muestra original del terreno contenia alrededor de 2 % (en volumen) de Bolones | 2012-09-11 | 119200 | der | 1 | 1.5 | 1 | 100 | 85.73126 | 75.3876 | 64.0839 | 57.2183 | 52.3841 | 49.00034 | 42.02346 | 37.93038 | 24.60894 | 7.127179 | 2.588645 | - | NP | NP | A-1-a (0) | GP | 0.8 | 7.8 | 2.2 | 7.2 | 2.16 | 59 | 91.5 | 6.5 | 2.23 | 77 | 115.3 | 25 | 49.5 | 77.5 | 9.9 | 9.6 | 0.0356 | 0.054 | 0.0049 | 0.006 | 0.003 | 0.005 | 37.3 | 16.2 | 100 | 81.2 | Grado 2 | 5.6 | 9.6 | 0.1 | 0.04 | 26.9 | 21.5 | 5.4 | - | NP | NP | 0.02 | 0.01 | 0-10 | 4-10 | +95 | 1.696 | 1.903 | 1.582 | 1.824 | 2.703 | 2.63 | 2.623 | 2.718 | 1.13 | 1.24
Grava pobremente gradada con arena, Grava, de particulas subangulosas, con Tam.Max. 3'', no plastico; de condiciones en el sitio: compacta, la muestra original del terreno contenia alrededor de 2 % (en volumen) de Bolones | 2012-09-11 | 119200 | der | 2 | 1.5 | 2 | 100 | 79.63638 | 67.85832 | 59.04718 | 51.2295 | 44.91022 | 40.05946 | 32.65111 | 26.1775 | 13.42187 | 5.292688 | 3.199631 | - | NP | NP | A-1-a (0) | GP | 2.4 | 8.9 | 1.5 | 7 | 2.182 | 56 | 81.1 | 6.7 | 2.22 | 76 | 106 | 29 | 53.4 | 88.3 | 12.7 | 8.9 | 0.0402 | 0.0426 | 0.0038 | 0.0073 | 0.0015 | 0.0045 | 28.9 | 16 | 100 | 66.4 | Grado 2 | 4.3 | 7.3 | 0.11 | 0.17 | 23.1 | 20.2 | 2.9 | - | NP | NP | 0.03 | 0.06 | 2-9 | 5-10 | +95 | 1.736 | 1.885 | 1.592 | 1.851 | 2.69 | 2.599 | 2.607 | 2.691 | 1.18 | 1.32
Grava pobremente gradada con arena, Grava, de particulas subangulosas, con Tam.Max. 3'', no plastico; de condiciones en el sitio: compacta, la muestra original del terreno contenia alrededor de 2 % (en volumen) de Bolones | 2012-09-11 | 119200 | der | 3 | 1.5 | 2 | 100 | 81.94453 | 68.63328 | 59.48382 | 52.02619 | 45.76888 | 40.3698 | 31.90447 | 24.33949 | 10.00832 | 4.114337 | 2.82512 | - | NP | NP | A-1-a (0) | GP | 2.7 | 7.3 | 2.3 | 7 | 2.167 | 50 | 84.4 | 6.7 | 2.198 | 70 | 105.2 | 24 | 50.3 | 75.4 | 9.3 | 9.4 | 0.039 | 0.039 | 0.0034 | 0.0084 | 0.002 | 0.004 | 21.6 | 12.5 | 100 | 70 | Grado 2 | 6.3 | 8.1 | 0.08 | 0.13 | 24.2 | 20.3 | 3.9 | - | NP | NP | 0.01 | 0.02 | 1-10 | 5-10 | +95 | 1.693 | 1.902 | 1.554 | 1.821 | 2.717 | 2.621 | 2.641 | 2.707 | 1.05 | 1.21
Grava pobremente gradada con arena, Grava, de particulas subangulosas, con Tam.Max. 3'', no plastico; de condiciones en el sitio: compacta, la muestra original del terreno contenia alrededor de 2 % (en volumen) de Bolones | 2012-09-11 | 119200 | der | 4 | 1.5 | 2 | 100 | 84.43752 | 75.13566 | 68.04487 | 60.79817 | 54.46465 | 49.08885 | 40.18385 | 31.53878 | 12.38603 | 4.900182 | 3.371577 | - | NP | NP | A-1-a (0) | GP | 1.1 | 7.5 | 3 | 7.1 | 2.151 | 51 | 95.4 | 6.8 | 2.203 | 73.6 | 100.5 | 28 | 56.7 | 85 | 10.5 | 9.3 | 0.0378 | 0.0511 | 0.0022 | 0.0077 | 0.0022 | 0.0045 | 20.8 | 13.6 | 100 | 70.7 | Grado 2 | 7.6 | 7.6 | 0.09 | 0.24 | 25.1 | 20.3 | 4.8 | - | NP | NP | 0.02 | 0.03 | 1-9 | 4-10 | +95 | 1.703 | 1.879 | 1.573 | 1.803 | 2.716 | 2.605 | 2.637 | 2.68 | 1.09 | 1.07
Grava pobremente gradada con arena, Grava, de particulas subangulosas, con Tam.Max. 3'', no plastico; de condiciones en el sitio: compacta, la muestra original del terreno contenia alrededor de 2 % (en volumen) de Bolones | 2012-09-11 | 119200 | der | 5 | 1.5 | 2 | 100 | 89.24639 | 75.06547 | 64.18475 | 57.01312 | 50.77107 | 45.98845 | 37.2701 | 29.63348 | 11.76144 | 4.17699 | 2.33794 | - | NP | NP | A-1-a (0) | GP | 1.4 | 8.5 | 2.9 | 7.2 | 2.147 | 54.2 | 93.1 | 6.5 | 2.197 | 76 | 102.2 | 26 | 55 | 82.2 | 10.8 | 7.8 | 0.035 | 0.056 | 0.0039 | 0.0069 | 0.0025 | 0.0039 | 20.3 | 14.7 | 100 | 76.1 | Grado 2 | 3.7 | 5.7 | 0.09 | 0.13 | 27.7 | 22.6 | 5.1 | - | NP | NP | 0.01 | 0.02 | 1-10 | 5-10 | +95 | 1.698 | 1.866 | 1.503 | 1.797 | 2.71 | 2.583 | 2.641 | 2.68 | 0.97 | 1.4
Grava pobremente gradada con arena, Grava, de particulas subangulosas, con Tam.Max. 3'', no plastico; de condiciones en el sitio: compacta, la muestra original del terreno contenia alrededor de 2 % (en volumen) de Bolones | 2012-09-11 | 119200 | der | 6 | 1.5 | 3 | 100 | 86.40543 | 76.96608 | 65.50738 | 58.1511 | 53.12005 | 49.30716 | 42.57179 | 38.74661 | 26.68984 | 9.174142 | 4.147215 | - | NP | NP | A-1-a (0) | GP | 0.9
| RESUMEN ESTADISTICO | NUMERO ENSAYOS |  |  |  |  | 6 | 6 | 6 | 6 | 6 | 6 | 6 | 6 | 6 | 6 | 6 | 6 | 3 | 3 | 3 | 3 | 3 | 6 | 5 | 5 | 5 | 5 | 5 | 5 | 5 | 5 | 5 | 5 | 5 | 5 | 5 | 5 | 5 | 5 | 5 | 5 | 5 | 5 | 5 | 5 | 5 | 5 | 5 | 0 | 5 | 5 | 5 | 5 | 5 | 3 | 3 | 0 | 3 | 3 | 5 | 5 |  |  | 3 | 5 | 5 | 5 | 5 | 5 | 5 | 5 | 5 | 5 | 5
|  | SUMA |  |  |  |  | 600 | 507.4015 | 439.0464 | 380.3519 | 336.4364 | 301.419 | 273.8141 | 226.6048 | 188.3662 | 98.87644 | 34.78552 | 18.47013 | [5 empty] | 9.3 | 40 | 11.9 | 35.5 | 10.807 | 270.2 | 445.5 | 33.2 | 11.048 | 372.6 | 529.2 | 132 | 264.9 | 408.4 | 53.2 | 45 | 0.1876 | 0.2427 | 0.0182 | 0.0363 | 0.0112 | 0.0219 | 128.9 | 73 | 500 | 364.4 | 0 | 27.5 | 38.3 | 0.47 | 0.71 | 127 |  |  | 0 |  |  | 0.09 | 0.14 |  |  |  | 8.526 | 9.435 | 7.804 | 9.096 | 13.536 | 13.038 | 13.149 | 13.476 | 5.42 | 6.24
|  | PROMEDIO |  |  |  |  | 100 | 84.6 | 73.2 | 63.4 | 56.1 | 50.2 | 45.6 | 37.8 | 31.4 | 16.5 | 5.8 | 3.1 | - | NP | NP |  |  | 1.6 | 8 | 2.4 | 7.1 | 2.2 | 54 | 89.1 | 6.64 | 2.2 | 74.5 | 105.8 | 26.4 | 53 | 82 | 10.64 | 9 | 0.038 | 0.049 | 0.004 | 0.007 | 0.002 | 0.004 | 25.8 | 14.6 | 100 | 72.9 | 0 | 5.5 | 7.66 | 0.09 | 0.14 | 25.4 | NP | NP | 0 | NP | NP | 0.018 | 0.028 |  |  | >95% | 1.705 | 1.887 | 1.561 | 1.819 | 2.707 | 2.608 | 2.63 | 2.695 | 1.084 | 1.248
|  | DESVIACION ESTANDAR |  |  |  |  | 0 | 3.401093 | 3.887937 | 3.503785 | 3.706142 | 3.985448 | 4.374318 | 4.643989 | 5.947831 | 7.219151 | 1.984382 | 0.6473493 | [5 empty] | 0.8068457 | 0.678233 | 0.6058052 | 0.1 | 0.01390324 | 3.675323 | 6.073302 | 0.1341641 | 0.0146731 | 2.819929 | 5.737857 | 2.073644 | 3.057286 | 5.292164 | 1.287633 | 0.717635 | 0.002207261 | 0.007387692 | 0.0009762172 | 0.0008961027 | 0.000559464 | 0.0004438468 | 7.327141 | 1.576388 | 0 | 5.801465 | 0 | 1.560449 | 1.40819 | 0.01140175 | 0.07259477 | 1.89473 |  |  | 0 |  |  | 0.0083666 | 0.01923538 |  |  |  | 0.0175983 | 0.01573213 | 0.03520937 | 0.02117073 | 0.01112205 | 0.01848783 | 0.01473771 | 0.01687306 | 0.0798749 | 0.1239758
|  | COEFICIENTE DE VARIACION |  |  |  |  | 0 | 11.56743 | 15.11605 | 12.27651 | 13.73549 | 15.8838 | 19.13465 | 21.56663 | 35.37669 | 52.11615 | 3.937772 | 0.4190611 | [5 empty] | 0.651 | 0.46 | 0.367 | 0.01 | 0.0001933 | 13.508 | 36.885 | 0.018 | 0.0002153 | 7.952 | 32.923 | 4.3 | 9.347 | 28.007 | 1.658 | 0.515 | 4.872e-06 | 5.4578e-05 | 9.53e-07 | 8.03e-07 | 3.13e-07 | 1.97e-07 | 53.687 | 2.485 | 0 | 33.657 | 0 | 2.435 | 1.983 | 0.00013 | 0.00527 | 3.59 |  |  | 0 |  |  | 7e-05 | 0.00037 |  |  |  | 0.0003097 | 0.0002475 | 0.0012397 | 0.0004482 | 0.0001237 | 0.0003418 | 0.0002172 | 0.0002847 | 0.00638 | 0.01537
|  | VARIANZA |  |  |  |  | 0 | 4.020204 | 5.311389 | 5.526475 | 6.606313 | 7.93914 | 9.592802 | 12.28568 | 18.94214 | 43.75243 | 34.21348 | 20.88224 | [5 empty] | 50.42786 | 8.477912 | 25.24189 | 1.408451 | 0.6319653 | 6.806154 | 6.816276 | 2.020543 | 0.6669593 | 3.78514 | 5.423305 | 7.854713 | 5.768465 | 6.453859 | 12.10182 | 7.973722 | 5.808581 | 15.07692 | 24.40543 | 12.80147 | 27.9732 | 11.09617 | 28.39977 | 10.79718 | 0 | 7.958114 | 0 | 28.37179 | 18.38369 | 12.66862 | 51.8534 | 7.459565 |  |  | 0 |  |  | 46.48111 | 68.6978 |  |  |  | 1.032158 | 0.8337113 | 2.255565 | 1.163867 | 0.4108626 | 0.7088893 | 0.5603691 | 0.6260874 | 7.368533 | 9.933959