## Resumen
CALCULO DE LOS ESPESORES DE MEJORAMIENTO
METODO AASHTO - 1993
PROYECTO: |  | ESTUDIO DE PREINVERSION A NIVEL DE PERFIL DE LA AV. SANTA ROSA (RUTA PE-20 I)
DISEÑO: |  | Pavimento Flexible
FECHA: |  | 2019-01-26
ING. RESPONSABLE: |  | Daniel A. Díaz Brugman
Resumen de Espesores de Mejoramiento - Calzada Derecha (Sur Norte)
| Sector de Suelo Inadecuado |  |  | Sub Sector |  | E Calculado (cm) | E asumido (cm)
| N° | Inicio | Fin | Inicio(km.) | Fin (km.)
| 1 | 1625 | 2445 | 1625 | 2140 | 28.75472 | 30 | 28.75472
|  |  |  | 2140 | 2445 | 29.23396 | 30 | 29.23396
| 2 | 2445 | 3060 | 2445 | 2900 | 110.2264 | 110 | 110.2264
|  |  |  | 2900 | 3060 | 103.0377 | 105 | 102.5585
Nota:
- El material de reemplazo deberá ser granular proveniente de cantera, el mismo que tendrá como valores de
CBR mínimo de 10 % al 95% de su Máxima Densidad Seca con penetración de 0.1”.
- Cabe indicar, que estos espesores de mejoramientos asumidos, deben ser contrastados con las secciones transversales del
diseño geométrico, de tal manera de definir finalmente la necesidad de mejoramiento (ver memoria del Estudio de Suelos).
Resumen de Espesores de Mejoramiento - Calzada Izquierda (Norte Sur)
| Sector de Suelo Inadecuado |  |  | Sub Sector |  | E Calculado (cm) | E asumido (cm)
| N° | Inicio | Fin | Inicio(km.) | Fin (km.)
| 1 | 1595 | 2470 | 1595 | 2140 | 91.53585 | 95
|  |  |  | 2140 | 2470 | 105.9132 | 110
| 2 | 2470 | 3100 | 2470 | 2900 | 105.9132 | 110
|  |  |  | 2900 | 3100 | 106.3925 | 110
Nota:
- El material de reemplazo deberá ser granular proveniente de cantera, el mismo que tendrá como valores de
CBR mínimo de 10 % al 95% de su Máxima Densidad Seca con penetración de 0.1”.
- Cabe indicar, que estos espesores de mejoramientos asumidos, debe ser contrastados con las secciones transversales del
diseño geométrico, de tal manera de definir finalmente la necesidad de mejoramiento (ver memoria del Estudio de Suelos).

## Sector 01(1)Der.
CALCULO DE LOS ESPESORES DE MEJORAMIENTO
METODOAASHTO - 1993
PROYECTO: | ESTUDIO DE PREINVERSION A NIVEL DE PERFIL DE LA AV. SANTA ROSA (RUTA PE-20 I)
DISEÑO: | Pavimento Flexible
FECHA: | 2019-01-26
ING. RESPONSABLE: | Daniel A. Díaz Brugman
Progresiva: | km. 01+625 - km. 02+445
Calzada: | Derecha
Periodo de Analisis : | 20 años
CBRde Material de Reemplazo (%): |  | 10
MR mejorado (psi) = | 11152.98
|  |  |  | Serviciabilidad |  | Perdida de
Confiabilidad | Desviacion Standard | Esal | Modulo Resilente | inicial | final | Serviciabilidad
R % | So | W18 | Mr (psi) | Po | Pt | D PSI
90 |  |  |  | 1.2 | 5
-1.282 | 0.45 | 48700000 | 11152.98 | 4.2 | 2 | 2.2
|  | Numero Estructural Mejorado (SNm) |  | 5.07
Log10 W18 = | Fórmula
7.687529 | 7.69374 | OK
CALCULO DE ESPESOR DE MEJORAMIENTO (km. 01+625 - km. 02+140)
CBR Existente (%) | 5.6
MR Existente (psi) = | 7695.401
|  |  |  | Serviciabilidad |  | Perdida de
Confiabilidad | Desviacion Standard | Esal | Modulo Resilente | inicial | final | Serviciabilidad
R % | So | W18 | Mr (psi) | Po | Pt | D PSI
90
-1.282 | 0.45 | 48700000 | 7695.401 | 4.2 | 2 | 2.2
|  | Numero Estructural Existente Sne |  | 5.67
Log10 W18 = | Fórmula
7.687529 | 7.688688 | OK
Espesores Calculados
Material de reemplazo de Cantera con un CBR (%) ≥ |  | 10
MR Subrasante | SNm | SNe | ΔSN | ai (CBR≥10%) | mi | E(cm)
7695.401 | 5.07 | 5.67 | 0.6 | 0.053 | 1 | 28.75472
0.021/cm = 0.053/pulg

## Sector 01(2)Der.
CALCULO DE LOS ESPESORES DE MEJORAMIENTO
METODOAASHTO - 1993
PROYECTO: | ESTUDIO DE PREINVERSION A NIVEL DE PERFIL DE LA AV. SANTA ROSA (RUTA PE-20 I)
DISEÑO: | Pavimento Flexible
FECHA: | 2019-01-26
ING. RESPONSABLE: | Daniel A. Díaz Brugman
Progresiva: | km. 01+625 - km. 02+445
Calzada: | Derecha
Periodo de Analisis : | 20 años
CBRde Material de Reemplazo (%): |  | 10
MR mejorado (psi) = | 11152.98
|  |  |  | Serviciabilidad |  | Perdida de
Confiabilidad | Desviacion Standard | Esal | Modulo Resilente | inicial | final | Serviciabilidad
R % | So | W18 | Mr (psi) | Po | Pt | D PSI
90 |  |  |  | 1.2 | 5
-1.282 | 0.45 | 51500000 | 11152.98 | 4.2 | 2 | 2.2
|  | Numero Estructural Mejorado (SNm) |  | 5.1
Log10 W18 = | Fórmula
7.711807 | 7.71291 | OK
CALCULO DE ESPESOR DE MEJORAMIENTO (km. 02+140 - km. 02+445)
CBR Existente (%) | 5.6
MR Existente (psi) = | 7695.401
|  |  |  | Serviciabilidad |  | Perdida de
Confiabilidad | Desviacion Standard | Esal | Modulo Resilente | inicial | final | Serviciabilidad
R % | So | W18 | Mr (psi) | Po | Pt | D PSI
90
-1.282 | 0.45 | 51500000 | 7695.401 | 4.2 | 2 | 2.2
|  | Numero Estructural Existente Sne |  | 5.71
Log10 W18 = | Fórmula
7.711807 | 7.712241 | OK
Espesores Calculados
Material de reemplazo de Cantera con un CBR (%) ≥ |  | 10
MR Subrasante | SNm | SNe | ΔSN | ai (CBR≥10%) | mi | E(cm)
7695.401 | 5.1 | 5.71 | 0.61 | 0.053 | 1 | 29.23396
0.021/cm = 0.053/pulg

## Sector 02(1)Der.
CALCULO DE LOS ESPESORES DE MEJORAMIENTO
METODOAASHTO - 1993
PROYECTO: | ESTUDIO DE PREINVERSION A NIVEL DE PERFIL DE LA AV. SANTA ROSA (RUTA PE-20 I)
DISEÑO: | Pavimento Flexible
FECHA: | 2019-01-26
ING. RESPONSABLE: | Daniel A. Díaz Brugman
Progresiva: | km. 02+445 - km. 03+060
Calzada: | Derecha
Periodo de Analisis : | 20 años
CBRde Material de Reemplazo (%): |  | 10
MR mejorado (psi) = | 11152.98
|  |  |  | Serviciabilidad |  | Perdida de
Confiabilidad | Desviacion Standard | Esal | Modulo Resilente | inicial | final | Serviciabilidad
R % | So | W18 | Mr (psi) | Po | Pt | D PSI
90 |  |  |  | 1.2 | 5
-1.282 | 0.45 | 51500000 | 11152.98 | 4.2 | 2 | 2.2
|  | Numero Estructural Mejorado (SNm) |  | 5.1
Log10 W18 = | Fórmula
7.711807 | 7.71291 | OK
CALCULO DE ESPESOR DE MEJORAMIENTO (km. 02+445 - km. 02+900)
CBR Existente (%) | 1.4
MR Existente (psi) = | 3168.931
|  |  |  | Serviciabilidad |  | Perdida de
Confiabilidad | Desviacion Standard | Esal | Modulo Resilente | inicial | final | Serviciabilidad
R % | So | W18 | Mr (psi) | Po | Pt | D PSI
90
-1.282 | 0.45 | 51500000 | 3168.931 | 4.2 | 2 | 2.2
|  | Numero Estructural Existente Sne |  | 7.4
Log10 W18 = | Fórmula
7.711807 | 7.713418 | OK
Espesores Calculados
Material de reemplazo de Cantera con un CBR (%) ≥ |  | 10
MR Subrasante | SNm | SNe | ΔSN | ai (CBR≥10%) | mi | E(cm)
3168.931 | 5.1 | 7.4 | 2.3 | 0.053 | 1 | 110.2264
0.021/cm = 0.053/pulg

## Sector 02(2)Der.
CALCULO DE LOS ESPESORES DE MEJORAMIENTO
METODOAASHTO - 1993
PROYECTO: | ESTUDIO DE PREINVERSION A NIVEL DE PERFIL DE LA AV. SANTA ROSA (RUTA PE-20 I)
DISEÑO: | Pavimento Flexible
FECHA: | 2019-01-26
ING. RESPONSABLE: | Daniel A. Díaz Brugman
Progresiva: | km. 02+445 - km. 03+060
Calzada: | Derecha
Periodo de Analisis : | 20 años
CBRde Material de Reemplazo (%): |  | 10
MR mejorado (psi) = | 11152.98
|  |  |  | Serviciabilidad |  | Perdida de
Confiabilidad | Desviacion Standard | Esal | Modulo Resilente | inicial | final | Serviciabilidad
R % | So | W18 | Mr (psi) | Po | Pt | D PSI
90 |  |  |  | 1.2 | 5
-1.282 | 0.45 | 26300000 | 11152.98 | 4.2 | 2 | 2.2
|  | Numero Estructural Mejorado (SNm) |  | 4.66
Log10 W18 = | Fórmula
7.419956 | 7.423315 | OK
CALCULO DE ESPESOR DE MEJORAMIENTO (km. 02+900 - km. 03+060)
CBR Existente (%) | 1.4
MR Existente (psi) = | 3168.931
|  |  |  | Serviciabilidad |  | Perdida de
Confiabilidad | Desviacion Standard | Esal | Modulo Resilente | inicial | final | Serviciabilidad
R % | So | W18 | Mr (psi) | Po | Pt | D PSI
90
-1.282 | 0.45 | 26300000 | 3168.931 | 4.2 | 2 | 2.2
|  | Numero Estructural Existente Sne |  | 6.81
Log10 W18 = | Fórmula
7.419956 | 7.421393 | OK
Espesores Calculados
Material de reemplazo de Cantera con un CBR (%) ≥ |  | 10
MR Subrasante | SNm | SNe | ΔSN | ai (CBR≥10%) | mi | E(cm)
3168.931 | 4.66 | 6.81 | 2.15 | 0.053 | 1 | 103.0377
0.021/cm = 0.053/pulg

## Sector 01(01)Izq.
CALCULO DE LOS ESPESORES DE MEJORAMIENTO
METODOAASHTO - 1993
PROYECTO: | ESTUDIO DE PREINVERSION A NIVEL DE PERFIL DE LA AV. SANTA ROSA (RUTA PE-20 I)
DISEÑO: | Pavimento Flexible
FECHA: | 2019-01-26
ING. RESPONSABLE: | Daniel A. Díaz Brugman
Progresiva: | km. 01+595 - km. 02+470
Calzada: | Izquierda
Periodo de Analisis : | 20 años
CBRde Material de Reemplazo (%): |  | 10
MR mejorado (psi) = | 11152.98
|  |  |  | Serviciabilidad |  | Perdida de
Confiabilidad | Desviacion Standard | Esal | Modulo Resilente | inicial | final | Serviciabilidad
R % | So | W18 | Mr (psi) | Po | Pt | D PSI
90 |  |  |  | 1.2 | 5
-1.282 | 0.45 | 7720000 | 11152.98 | 4.2 | 2 | 2.2
|  | Numero Estructural Mejorado (SNm) |  | 3.92
Log10 W18 = | Fórmula
6.887617 | 6.889114 | OK
CALCULO DE ESPESOR DE MEJORAMIENTO (km. 01+595 - km. 02+140)
CBR Existente (%) | 1.4
MR Existente (psi) = | 3168.931
|  |  |  | Serviciabilidad |  | Perdida de
Confiabilidad | Desviacion Standard | Esal | Modulo Resilente | inicial | final | Serviciabilidad
R % | So | W18 | Mr (psi) | Po | Pt | D PSI
90
-1.282 | 0.45 | 7720000 | 3168.931 | 4.2 | 2 | 2.2
|  | Numero Estructural Existente Sne |  | 5.83
Log10 W18 = | Fórmula
6.887617 | 6.888228 | OK
Espesores Calculados
Material de reemplazo de Cantera con un CBR (%) ≥ |  | 10
MR Subrasante | SNm | SNe | ΔSN | ai (CBR≥10%) | mi | E(cm)
3168.931 | 3.92 | 5.83 | 1.91 | 0.053 | 1 | 91.53585
0.021/cm = 0.053/pulg

## Sector 01(2)Izq.
CALCULO DE LOS ESPESORES DE MEJORAMIENTO
METODOAASHTO - 1993
PROYECTO: | ESTUDIO DE PREINVERSION A NIVEL DE PERFIL DE LA AV. SANTA ROSA (RUTA PE-20 I)
DISEÑO: | Pavimento Flexible
FECHA: | 2019-01-26
ING. RESPONSABLE: | Daniel A. Díaz Brugman
Progresiva: | km. 01+595 - km. 02+470
Calzada: | Izquierda
Periodo de Analisis : | 20 años
CBRde Material de Reemplazo (%): |  | 10
MR mejorado (psi) = | 11152.98
|  |  |  | Serviciabilidad |  | Perdida de
Confiabilidad | Desviacion Standard | Esal | Modulo Resilente | inicial | final | Serviciabilidad
R % | So | W18 | Mr (psi) | Po | Pt | D PSI
90 |  |  |  | 1.2 | 5
-1.282 | 0.45 | 33700000 | 11152.98 | 4.2 | 2 | 2.2
|  | Numero Estructural Mejorado (SNm) |  | 4.82
Log10 W18 = | Fórmula
7.52763 | 7.530772 | OK
CALCULO DE ESPESOR DE MEJORAMIENTO (km. 02+140 - km. 02+470)
CBR Existente (%) | 1.4
MR Existente (psi) = | 3168.931
|  |  |  | Serviciabilidad |  | Perdida de
Confiabilidad | Desviacion Standard | Esal | Modulo Resilente | inicial | final | Serviciabilidad
R % | So | W18 | Mr (psi) | Po | Pt | D PSI
90
-1.282 | 0.45 | 33700000 | 3168.931 | 4.2 | 2 | 2.2
|  | Numero Estructural Existente Sne |  | 7.03
Log10 W18 = | Fórmula
7.52763 | 7.532623 | OK
Espesores Calculados
Material de reemplazo de Cantera con un CBR (%) ≥ |  | 10
MR Subrasante | SNm | SNe | ΔSN | ai (CBR≥10%) | mi | E(cm)
3168.931 | 4.82 | 7.03 | 2.21 | 0.053 | 1 | 105.9132
0.021/cm = 0.053/pulg

## Sector 02(1)Izq.
CALCULO DE LOS ESPESORES DE MEJORAMIENTO
METODOAASHTO - 1993
PROYECTO: | ESTUDIO DE PREINVERSION A NIVEL DE PERFIL DE LA AV. SANTA ROSA (RUTA PE-20 I)
DISEÑO: | Pavimento Flexible
FECHA: | 2019-01-26
ING. RESPONSABLE: | Daniel A. Díaz Brugman
Progresiva: | km. 02+470 - km. 03+100
Calzada: | Izquierda
Periodo de Analisis : | 20 años
CBRde Material de Reemplazo (%): |  | 10
MR mejorado (psi) = | 11152.98
|  |  |  | Serviciabilidad |  | Perdida de
Confiabilidad | Desviacion Standard | Esal | Modulo Resilente | inicial | final | Serviciabilidad
R % | So | W18 | Mr (psi) | Po | Pt | D PSI
90 |  |  |  | 1.2 | 5
-1.282 | 0.45 | 33700000 | 11152.98 | 4.2 | 2 | 2.2
|  | Numero Estructural Mejorado (SNm) |  | 4.82
Log10 W18 = | Fórmula
7.52763 | 7.530772 | OK
CALCULO DE ESPESOR DE MEJORAMIENTO (km. 02+470 - km. 02+900)
CBR Existente (%) | 1.4
MR Existente (psi) = | 3168.931
|  |  |  | Serviciabilidad |  | Perdida de
Confiabilidad | Desviacion Standard | Esal | Modulo Resilente | inicial | final | Serviciabilidad
R % | So | W18 | Mr (psi) | Po | Pt | D PSI
90
-1.282 | 0.45 | 33700000 | 3168.931 | 4.2 | 2 | 2.2
|  | Numero Estructural Existente Sne |  | 7.03
Log10 W18 = | Fórmula
7.52763 | 7.532623 | OK
Espesores Calculados
Material de reemplazo de Cantera con un CBR (%) ≥ |  | 10
MR Subrasante | SNm | SNe | ΔSN | ai (CBR≥10%) | mi | E(cm)
3168.931 | 4.82 | 7.03 | 2.21 | 0.053 | 1 | 105.9132
0.021/cm = 0.053/pulg

## Sector 02(2)Izq.
CALCULO DE LOS ESPESORES DE MEJORAMIENTO
METODOAASHTO - 1993
PROYECTO: | ESTUDIO DE PREINVERSION A NIVEL DE PERFIL DE LA AV. SANTA ROSA (RUTA PE-20 I)
DISEÑO: | Pavimento Flexible
FECHA: | 2019-01-26
ING. RESPONSABLE: | Daniel A. Díaz Brugman
Progresiva: | km. 02+470 - km. 03+100
Calzada: | Izquierda
Periodo de Analisis : | 20 años
CBRde Material de Reemplazo (%): |  | 10
MR mejorado (psi) = | 11152.98
|  |  |  | Serviciabilidad |  | Perdida de
Confiabilidad | Desviacion Standard | Esal | Modulo Resilente | inicial | final | Serviciabilidad
R % | So | W18 | Mr (psi) | Po | Pt | D PSI
90 |  |  |  | 1.2 | 5
-1.282 | 0.45 | 37300000 | 11152.98 | 4.2 | 2 | 2.2
|  | Numero Estructural Mejorado (SNm) |  | 4.89
Log10 W18 = | Fórmula
7.571709 | 7.576995 | OK
CALCULO DE ESPESOR DE MEJORAMIENTO (km. 02+900 - km. 03+100)
CBR Existente (%) | 1.4
MR Existente (psi) = | 3168.931
|  |  |  | Serviciabilidad |  | Perdida de
Confiabilidad | Desviacion Standard | Esal | Modulo Resilente | inicial | final | Serviciabilidad
R % | So | W18 | Mr (psi) | Po | Pt | D PSI
90
-1.282 | 0.45 | 37300000 | 3168.931 | 4.2 | 2 | 2.2
|  | Numero Estructural Existente Sne |  | 7.11
Log10 W18 = | Fórmula
7.571709 | 7.572367 | OK
Espesores Calculados
Material de reemplazo de Cantera con un CBR (%) ≥ |  | 10
MR Subrasante | SNm | SNe | ΔSN | ai (CBR≥10%) | mi | E(cm)
3168.931 | 4.89 | 7.11 | 2.22 | 0.053 | 1 | 106.3925
0.021/cm = 0.053/pulg