## Datos(No_Imp)
NO IMPRIMIR
PROYECTO: | Estudio de Preinversión a Nivel de Perfil de la Av. Santa Rosa (Ruta PE-20 I), Tramo: Emp. Av. Argentina – Av. Santa Rosa – Emp. Av. Costanera – Callao (Ruta PE-20 I)
TRAMO: | Intercambio vial Pérez Salmón (Av. Santa Rosa con Av. Comandante Pérez Salmón)
SECTOR DISEÑO: | Vía a desnivel (deprimido) 03: Lima - Callao (km. 00+000 – km. 00+546)
DISEÑO: | Pavimento Flexible
ING. RESPONSABLE: | Daniel Díaz B.
INCIO DE SERVICIO: | 2022
Cuadro 3.3 Sectores de Diseño Finales (Considerando Trafico)
| Sub Sectores | EAL (05 años) | EAL (10 años) | EAL (20 años) | Inicio (km.) | Fin (km.) | Long. (km.) | Mr (psi)
|  |  | 60439.15 | 162649.1 |  |  |  | 8749.192

## DISEÑO AASHTO 20 AÑOS
PROYECTO: | Estudio de Preinversión a Nivel de Perfil de la Av. Santa Rosa (Ruta PE-20 I), Tramo: Emp. Av. Argentina – Av. Santa Rosa – Emp. Av. Costanera – Callao (Ruta PE-20 I)
TRAMO: | Intercambio vial Pérez Salmón (Av. Santa Rosa con Av. Comandante Pérez Salmón)
SECTOR DISEÑO: | Vía a desnivel (deprimido) 03: Lima - Callao (km. 00+000 – km. 00+546)
DISEÑO: | Pavimento Flexible
ING. RESPONSABLE: | Daniel Díaz B.
DISEÑO DEL PAVIMENTO FLEXIBLE, PERIODO 0-20 AÑOS
METODO AASHTO - 1993
INCIO DE SERVICIO: | 2022 |  |  | PERIODO DE ANALISIS |  | 20
Confiabilidad R % | Desviacion Standard So | Esal W18 | Modulo Resilente Mr (psi) | Serviciabilidad |  | Perdida de |  |  |  |  | 162649.1
|  |  |  | inicial | final | Serviciabilidad
|  |  |  | Po | Pt | Δ PSI
|  |  |  | 1.2 | 5
90 | 0.45 | 162649.1 | 8749.192 | 4.2 | 2 | 2.2 | [5 empty] | 162649.1
-1.282
Numero Estructural de Diseño SN
2.39
Espesores propuestos (cm) |  | Coeficiente Estructural |  | Coeficiente de Drenaje |  | Numero Estructural Real SN
Carpeta Asfaltica (D1) | 6.5 | (a1) | 0.43 |  |  | 1.100394
Base (D2) | 15 | (a2) | 0.14 | (m2) | 1 | 0.8267717
Sub-Base (D3) | 15 | (a3) | 0.12 | (m3) | 1 | 0.7086614
Espesor Total | 36.5 |  |  |  |  | 2.64 | OK
Log(W18) = | Fórmula AASHTO
5.211252 | 5.223088 | [5 empty] | OK
PAVIMENTO ASFALTICO, PERIODO 20 AÑOS | [7 empty] | SN=a1D1+a2D2m2+a3D3m3
SECTOR |  | DISEÑO | Carpeta Asfáltica (cm) | Base Granular (cm) | Sub Base (pulg) |  |  |  | SN | Coef Capa | Coef Drenaje | D (pulg) | D (cm)
[8 empty] | Carpeta Asfaltica (D1) | 2.56 | 0.43 |  | 5.953488 | 15.12186
Vía a desnivel (deprimido) 03: Lima - Callao (km. 00+000 – km. 00+546) |  | Pavimento Flexible | 6.5 | 15 | 15 |  |  | Base Granular (D2) | 3.2 | 0.14 | 1 | 4.571429 | 11.61143
[8 empty] | Sub-Base Granular (D3) | 3.23 | 0.12 | 1 | 0.25 | 0.635

## DISEÑO AASHTO 10 AÑOS
PROYECTO: | Estudio de Preinversión a Nivel de Perfil de la Av. Santa Rosa (Ruta PE-20 I), Tramo: Emp. Av. Argentina – Av. Santa Rosa – Emp. Av. Costanera – Callao (Ruta PE-20 I)
TRAMO: | Intercambio vial Pérez Salmón (Av. Santa Rosa con Av. Comandante Pérez Salmón)
SECTOR DISEÑO: | Vía a desnivel (deprimido) 03: Lima - Callao (km. 00+000 – km. 00+546)
DISEÑO: | Pavimento Flexible
ING. RESPONSABLE: | Daniel Díaz B.
DISEÑO DEL PAVIMENTO FLEXIBLE, PERIODO 0-10 AÑOS
METODO AASHTO - 1993
INICIO DE SERVICIO | 2022 |  |  | PERIODO DE ANALISIS |  | 10
Confiabilidad R % | Desviacion Standard So | Esal W18 | Modulo Resilente Mr (psi) | Serviciabilidad |  | Perdida de
|  |  |  | inicial | final | Serviciabilidad
|  |  |  | Po | Pt | Δ PSI
90 |  |  |  | 1.2 | 5
-1.282 | 0.45 | 60439.15 | 8749.192 | 4.2 | 2 | 2.2 |  | 60439.15
Numero Estructural de Diseño SN
2.03
Espesores propuestos (cm) |  | Coeficiente Estructural |  | Coeficiente de Drenaje |  | Numero Estructural Real SN
Carpeta Asfaltica (D1) | 5 | (a1) | 0.43 |  |  | 0.8464567
Base (D2) | 15 | (a2) | 0.14 | (m2) | 1 | 0.8267717
Sub-Base (D3) | 15 | (a2) | 0.12 | (m2) | 1 | 0.7086614
Espesor Total (m.) | 35 |  |  |  |  | 2.38 | OK
Log(W18) = | Fórmula
4.781318 | 4.781787 | [5 empty] | OK
PAVIMENTO ASFALTICO, PERIODO 10 AÑOS
Sector |  | DISEÑO | Carpeta Asfáltica (cm) | Base Granular (cm) | Sub Base (cm)
Vía a desnivel (deprimido) 03: Lima - Callao (km. 00+000 – km. 00+546) |  | Pavimento Flexible | 5 | 15 | 15
DISEÑO DEL ESPESOR DE RECAPEO DE CONCRETO ASFALTICO, PERIODO 10-20 AÑOS
METODO AASHTO - 1993
Confiabilidad R % | Desviacion Standard So | Esal W18 | Modulo Resilente Mr (psi) | Serviciabilidad |  | Perdida de
|  |  |  | inicial | final | Serviciabilidad
|  |  |  | Po | Pt | Δ PSI
|  |  |  | 1.2 | 5
90 | 0.45 | 102210 | 8749.192 | 4.2 | 2.014452 | 2.185548
-1.282
Numero estructural requerido para transito futuro SNf
2.21
Np | N1.5 | RL | CF | SN0 | SNeff | SNf
60439.15 | 177470.4 | 65.9441 | 0.92 | 2.38 | 2.1896 | 2.21
|  | SN01 | a01 | D01 (cm)
|  | 0.0204 | 0.1692913 | 0.1205023
Np | Ejes equivalente de 82 kN en el carril de diseño cuando se contruyo la carretera
N1.5 | Ejes equivalente de 82 kN en el carril de diseño que producen falla en la carretera existente
RL | Vida remanente
CF | Factor de condición
SN0 | Numero estructural del pavimento existente
SNeff | Numero estructural efectivo determinado para pavimento existente
SNf | Numero estructural requerido para el trafico futuro
SN01 | Numero estructural requerido del recapeo
a01 | coeficiente estructural para recapeo de concreto asfaltico
D01 | Espesor de recapeo requerido
ESPESOR DE RECAPEO , PERIODO 10-20 AÑOS
| SECTOR |  | SUB SECTOR | Espesor CA (cm)
| Vía a desnivel (deprimido) 03: Lima - Callao (km. 00+000 – km. 00+546) |  | Pavimento Flexible | 2.5

## CF RECAPEO (2)
RELACION DE PERDIDA DE FACTOR DE CONDICION Y PERDIDA DE VIDA
PROYECTO | [8 empty] | Estudio de Preinversión a Nivel de Perfil de la Av. Santa Rosa (Ruta PE-20 I), Tramo: Emp. Av. Argentina – Av. Santa Rosa – Emp. Av. Costanera – Callao (Ruta PE-20 I)
SECTOR DISEÑO | [8 empty] | Vía a desnivel (deprimido) 03: Lima - Callao (km. 00+000 – km. 00+546) | [92 empty] | RL | FC
DISEÑO: | [8 empty] | Pavimento Flexible | [92 empty] | 1 | 0.56
ING. RESPONSABLE: | [8 empty] | Daniel Díaz B. | [92 empty] | 2 | 0.57
[102 empty] | 3 | 0.6
[102 empty] | 4 | 0.62
[102 empty] | 5 | 0.63
[102 empty] | 6 | 0.65
1 | [101 empty] | 7 | 0.67
0.99 | [101 empty] | 8 | 0.68
0.98 | [101 empty] | 9 | 0.68
0.97 | [101 empty] | 10 | 0.69
0.96 | [101 empty] | 11 | 0.7
0.95 | [101 empty] | 12 | 0.71
0.94 | [101 empty] | 13 | 0.71
0.93 | [101 empty] | 14 | 0.72
0.92 | [101 empty] | 15 | 0.73
0.91 | [101 empty] | 16 | 0.74
0.9 | [101 empty] | 17 | 0.74
0.89 | [101 empty] | 18 | 0.75
0.88 | [101 empty] | 19 | 0.76
0.87 | [101 empty] | 20 | 0.77
0.86 | [101 empty] | 21 | 0.77
0.85 | [101 empty] | 22 | 0.77
0.84 | [101 empty] | 23 | 0.78
0.83 | [101 empty] | 24 | 0.78
0.82 | [101 empty] | 25 | 0.79
0.81 | [101 empty] | 26 | 0.79
0.8 | [101 empty] | 27 | 0.8
0.79 | [101 empty] | 28 | 0.8
0.78 | [101 empty] | 29 | 0.81
0.77 | [101 empty] | 30 | 0.81
0.76 | [101 empty] | 31 | 0.82
0.75 | [101 empty] | 32 | 0.82
0.74 | [101 empty] | 33 | 0.83
0.73 | [101 empty] | 34 | 0.83
0.72 | [101 empty] | 35 | 0.83
0.71 | [101 empty] | 36 | 0.84
0.7 | [101 empty] | 37 | 0.84
0.69 | [101 empty] | 38 | 0.84
0.68 | [101 empty] | 39 | 0.85
0.67 | [101 empty] | 40 | 0.85
0.66 | [101 empty] | 41 | 0.86
0.65 | [101 empty] | 42 | 0.86
0.64 | [101 empty] | 43 | 0.86
0.63 | [101 empty] | 44 | 0.87
0.62 | [101 empty] | 45 | 0.87
0.61 | [101 empty] | 46 | 0.87
0.6 | [101 empty] | 47 | 0.88
0.59 | [101 empty] | 48 | 0.88
0.58 | [101 empty] | 49 | 0.88
0.57 | [101 empty] | 50 | 0.89
0.56 | [101 empty] | 51 | 0.89
0.55 | [101 empty] | 52 | 0.89
0.54 | [101 empty] | 53 | 0.9
0.53 | [101 empty] | 54 | 0.9
0.52 | [101 empty] | 55 | 0.9
0.51 | [101 empty] | 56 | 0.9
0.5 | [101 empty] | 57 | 0.9
[102 empty] | 58 | 0.91
[102 empty] | 59 | 0.91
[102 empty] | 60 | 0.91
[102 empty] | 61 | 0.92
| 100 | 99 | 98 | 97 | 96 | 95 | 94 | 93 | 92 | 91 | 90 | 89 | 88 | 87 | 86 | 85 | 84 | 83 | 82 | 81 | 80 | 79 | 78 | 77 | 76 | 75 | 74 | 73 | 72 | 71 | 70 | 69 | 68 | 67 | 66 | 65 | 64 | 63 | 62 | 61 | 60 | 59 | 58 | 57 | 56 | 55 | 54 | 53 | 52 | 51 | 50 | 49 | 48 | 47 | 46 | 45 | 44 | 43 | 42 | 41 | 40 | 39 | 38 | 37 | 36 | 35 | 34 | 33 | 32 | 31 | 30 | 29 | 28 | 27 | 26 | 25 | 24 | 23 | 22 | 21 | 20 | 19 | 18 | 17 | 16 | 15 | 14 | 13 | 12 | 11 | 10 | 9 | 8 | 7 | 6 | 5 | 4 | 3 | 2 | 1 | 0 | 62 | 0.92
[102 empty] | 63 | 0.92
Fuente: Guide For Desing Of Pavement Structures, AASHTO 1993 | [101 empty] | 64 | 0.92
[102 empty] | 65 | 0.92
[31 empty] | RL = |  |  |  |  | 65.9441 | [9 empty] | % | [19 empty] | CF = |  |  | 0.92 | [32 empty] | 66 | 0.93
[102 empty] | 67 | 0.93
[102 empty] | 68 | 0.93
[102 empty] | 69 | 0.93
[102 empty] | 70 | 0.94
[102 empty] | 71 | 0.94
[102 empty] | 72 | 0.94
[102 empty] | 73 | 0.94
[102 empty] | 74 | 0.95
[102 empty] | 75 | 0.95
[102 empty] | 76 | 0.95
[102 empty] | 77 | 0.95
[102 empty] | 78 | 0.96
[102 empty] | 79 | 0.96
[102 empty] | 80 | 0.96
[102 empty] | 81 | 0.96
[102 empty] | 82 | 0.96
[102 empty] | 83 | 0.96
[102 empty] | 84 | 0.97
[102 empty] | 85 | 0.97
[102 empty] | 86 | 0.97
[102 empty] | 87 | 0.97
[102 empty] | 88 | 0.97
[102 empty] | 89 | 0.98
[102 empty] | 90 | 0.98
[102 empty] | 91 | 0.98
[102 empty] | 92 | 0.98
[102 empty] | 93 | 0.98
[102 empty] | 94 | 0.98
[102 empty] | 95 | 0.99
[102 empty] | 96 | 0.99
[102 empty] | 97 | 0.99
[102 empty] | 98 | 0.99
[102 empty] | 99 | 0.99
[102 empty] | 100 | 1

## COEF. CAPA
CALCULO DE LOS MODULOS DE ELASTICIDAD Y COEFICIENTES DE CAPA DE LOS MATERIALES DEL PAVIMENTO
PROYECTO | Estudio de Preinversión a Nivel de Perfil de la Av. Santa Rosa (Ruta PE-20 I), Tramo: Emp. Av. Argentina – Av. Santa Rosa – Emp. Av. Costanera – Callao (Ruta PE-20 I)
SECTOR DISEÑO | Vía a desnivel (deprimido) 03: Lima - Callao (km. 00+000 – km. 00+546)
DISEÑO: | Pavimento Flexible
PLATAFORMA: | Derecha
ING. RESPONSABLE: | Daniel Díaz B.
CARPETA ASFALTICA:
|  | a1= | 0.43 | ECA = | 450000
31666.56
BASE GRANULAR:
|  | a2= | 0.1378032 | ECA = | 30000 | CBR | MR | a2
[5 empty] | 2111.104 | 100 | 20162.97 | 0.09483405
SUB-BASE GRANULAR:
206842
[6 empty] | CBR | MR | a3
|  | a3= | 0.1165599 | ECA = | 16200 | 40 | 16199.09 | 0.1165544
1139.996
111695
SUBRASANTE
|  |  |  | ECA = | 10447.14
735.1668