## 01
UNIVERSIDAD NACIONAL DE PIURA
ESCUELA PROFESIONAL DE INGENIERIA DE MINAS
CENTRO ESTUDIOS GEOLOGICOS GEOTECNICOS Y DE MECANICA DE SUELOS
RESISTENCIA AL DESGASTE DEL AGREGADO GRUESO
MAQUINA DE LOS ANGELES (ASTM C-131)
PROYECTO | : ESTUDIO DEFINITIVO DE LA CARRETERA CASMA-HUARAZ
SOLICITA | : MOTLIMA CONSULTORES S.A.
UBICACIÓN | : ANCASH
FECHA | : 23/04/2005
CANTERA | : CASA BLANCA KM. 21+400 Lado Derecho
GRADO | : "A" (12 Esferas)
CALICATA | : C3
MUESTRA | : M1
MALLAS |  |  | PESOS POR TAMAÑOS (gr)
PASA (%) |  | RET (%) | ESPECIFICADOS | ENSAYADOS
1 1/2" |  | 1" | 1250 | 1250.1
1" |  | 3/4" | 1250 | 1250.08
3/4" |  | 1/2" | 1250 | 1250.14
1/2" |  | 3/8" | 1250 | 1250.18
CALCULOS DE ENSAYO
.PESO TOTAL DEL MATERIAL (gr) |  |  | 5000
.PESO DEL MAT. RETENIDO EN MALLA Nº 12 (gr) |  |  | 4074
.PESO DEL MAT. PASANTE LA MALLA Nº 12 (gr) |  |  | 926
.PORCENAJE DE DESGASTE (%) |  |  | 18.5
RESULTADOS DE ENSAYO
PORCENTAJE DE ABRASION: 18.5%