## 01
UNIVERSIDAD NACIONAL DE PIURA
ESCUELA PROFESIONAL DE INGENIERIA DE MINAS
CENTRO ESTUDIOS GEOLOGICOS GEOTECNICOS Y DE MECANICA DE SUELOS
SOLICITA | : MOTLIMA CONSULTORES S.A.
PROYECTO | : ESTUDIO DEFINITIVO DE LA CARRETERA CASMA-HUARAZ
UBICACIÓN | : ANCASH
FECHA | : 22/04/2005
CANTERA | : CASA BLANCA KM. 21+400 Lado Derecho
CALICATA | : C3
MUESTRA | : M1
ENSAYO DE DURABILIDAD CON SULFATOS DE SODIO ASTM C-88
AGREGADO GRUESO ANALISIS CUALITATIVO
TAMAÑO |  | PESO REQUERIDO | PESO INICIAL | PESO FINAL | PERDIDA |  | GRADACION | % PERDIDA
|  | (gr) | (gr) | (gr) | PESO (gr) | (%) | ORIGINAL | CORREGIDA
2 1/2" | 1 1/2" | 5000 ± 500
1 1/2" | 1" | 1000 ± 50 | 1000 | 974 | 26.1 | 2.61 | 17 | 0.444
1" | 3/4" | 500 ± 30 | 500 | 460 | 40 | 8 | 11.1 | 0.888
3/4" | 1/2" | 670 ± 10 | 670.8 | 647.3 | 23.5 | 3.5 | 20.1 | 0.704
1/2" | 3/8" | 330 ± 5 | 330.7 | 322.3 | 8.3 | 2.51 | 26.7 | 0.67
3/8" | 4" | 300 ± 5 | 300 | 291.6 | 8.4 | 2.8 | 25.1 | 0.703
|  | PERDIDAS % | 3.409 |  |  | TOTALES | Є 100.00 | 3.409
AGREGADO FINO ANALISIS CUALITATIVO
TAMAÑO |  | PESO REQUERIDO | PESO INICIAL | PESO FINAL | PERDIDA |  | ESCALONADO | PERDIDA
|  | (gr) | (gr) | (gr) | PESO | (%) | ORIGINAL | CORREGIDA
3/8" | Nº 04 | 100 | 100 | 99.3 | 0.7 | 0.7 | 11.5 | 0.08
Nº 04 | Nº 08 | 100 | 100 | 97.7 | 2.3 | 2.3 | 14.6 | 0.34
Nº 08 | Nº 16 | 100 | 100 | 97.4 | 2.6 | 2.6 | 24.8 | 0.64
Nº 16 | Nº 30 | 100 | 100 | 98.3 | 1.7 | 1.7 | 23 | 0.39
Nº 30 | Nº 50 | 100 | 100 | 97.2 | 2.8 | 2.8 | 14.5 | 0.41
Nº 50 | Nº 100 | [5 empty] | 6
PASA Nº 100 | [6 empty] | 5.6
|  | PERDIDAS % | 1.86 |  |  | TOTALES | 100 | 1.86
Nota: La muestra fue remitida por el Solicitante.

## 02
UNIVERSIDAD NACIONAL DE PIURA
ESCUELA PROFESIONAL DE INGENIERIA DE MINAS
CENTRO ESTUDIOS GEOLOGICOS GEOTECNICOS Y DE MECANICA DE SUELOS
SOLICITA | : MOTLIMA CONSULTORES S.A.
PROYECTO | : ESTUDIO DEFINITIVO DE LA CARRETERA CASMA-HUARAZ
TRAMO | : PARIACOTO-YUPASH
UBICACIÓN | : ANCASH
FECHA | : 22/04/2005
CANTERA | : CASA BLANCA KM. 21+400 Lado Derecho
CALICATA | : C4
MUESTRA | : M2
ENSAYO DE DURABILIDAD CON SULFATOS DE SODIO ASTM C-88
AGREGADO GRUESO ANALISIS CUALITATIVO
TAMAÑO |  | PESO REQUERIDO | PESO INICIAL | PESO FINAL | PERDIDA |  | GRADACION | % PERDIDA
|  | (gr) | (gr) | (gr) | PESO (gr) | (%) | ORIGINAL | CORREGIDA
2 1/2" | 1 1/2" | 5000 ± 500
1 1/2" | 1" | 1000 ± 50 | 1000 | 974 | 26 | 2.6 | 17 | 0.442
1" | 3/4" | 500 ± 30 | 500 | 460 | 40 | 8 | 11.1 | 0.888
3/4" | 1/2" | 670 ± 10 | 670.8 | 647.3 | 23.5 | 3.5 | 20.1 | 0.704
1/2" | 3/8" | 330 ± 5 | 330.9 | 322.3 | 8.6 | 2.6 | 26.7 | 0.694
3/8" | 4" | 300 ± 5 | 300 | 291.6 | 8.4 | 2.8 | 25.1 | 0.703
|  | PERDIDAS % | 3.409 |  |  | TOTALES | Є 100.00 | 3.431
AGREGADO FINO ANALISIS CUALITATIVO
TAMAÑO |  | PESO REQUERIDO | PESO INICIAL | PESO FINAL | PERDIDA |  | ESCALONADO | PERDIDA
|  | (gr) | (gr) | (gr) | PESO | (%) | ORIGINAL | CORREGIDA
3/8" | Nº 04 | 100 | 100 | 99.3 | 0.7 | 0.7 | 11 | 0.08
Nº 04 | Nº 08 | 100 | 100 | 97.7 | 2.3 | 2.3 | 14.6 | 0.34
Nº 08 | Nº 16 | 100 | 100 | 97.4 | 2.6 | 2.6 | 24.8 | 0.64
Nº 16 | Nº 30 | 100 | 100 | 97.8 | 2.2 | 2.2 | 23 | 0.51
Nº 30 | Nº 50 | 100 | 100 | 98.2 | 1.8 | 1.8 | 14.5 | 0.26
Nº 50 | Nº 100 | [5 empty] | 6.8
PASA Nº 100 | [6 empty] | 5.3
|  | PERDIDAS % | 1.82 |  |  | TOTALES | 100 | 1.82
Nota: La muestra fue remitida por el Solicitante. | [7 empty] | 1.83

## 03
UNIVERSIDAD NACIONAL DE PIURA
ESCUELA PROFESIONAL DE INGENIERIA DE MINAS
CENTRO ESTUDIOS GEOLOGICOS GEOTECNICOS Y DE MECANICA DE SUELOS
SOLICITA | : MOTLIMA CONSULTORES S.A.
PROYECTO | : ESTUDIO DEFINITIVO DE LA CARRETERA CASMA-HUARAZ
TRAMO | : PARIACOTO-YUPASH
UBICACIÓN | : ANCASH
FECHA | : 22/04/2005
CANTERA | : CASA BLANCA KM. 21+400 Lado Derecho
CALICATA | : C6
MUESTRA | : M1
ENSAYO DE DURABILIDAD CON SULFATOS DE SODIO ASTM C-88
AGREGADO GRUESO ANALISIS CUALITATIVO
TAMAÑO |  | PESO REQUERIDO | PESO INICIAL | PESO FINAL | PERDIDA |  | GRADACION | % PERDIDA
|  | (gr) | (gr) | (gr) | PESO (gr) | (%) | ORIGINAL | CORREGIDA
2 1/2" | 1 1/2" | 5000 ± 500
1 1/2" | 1" | 1000 ± 50 | 1000 | 974 | 26 | 2.6 | 17 | 0.442
1" | 3/4" | 500 ± 30 | 500 | 460 | 40 | 8 | 11.1 | 0.888
3/4" | 1/2" | 670 ± 10 | 670.8 | 647.3 | 23.5 | 3.5 | 20.1 | 0.704
1/2" | 3/8" | 330 ± 5 | 330.7 | 326.5 | 4.2 | 1.27 | 26.7 | 0.339
3/8" | 4" | 300 ± 5 | 300 | 290.2 | 9.8 | 3.27 | 25.1 | 0.82
|  | PERDIDAS % | 3193 |  |  | TOTALES | 100 | 3.193
AGREGADO FINO ANALISIS CUALITATIVO
TAMAÑO |  | PESO REQUERIDO | PESO INICIAL | PESO FINAL | PERDIDA |  | ESCALONADO | PERDIDA
|  | (gr) | (gr) | (gr) | PESO | (%) | ORIGINAL | CORREGIDA
3/8" | Nº 04 | 100 | 100 | 98.5 | 1.5 | 1.5 | 11.5 | 0.17
Nº 04 | Nº 08 | 100 | 100 | 98 | 2 | 2 | 14.6 | 0.29
Nº 08 | Nº 16 | 100 | 100 | 96.8 | 3.2 | 3.2 | 24.8 | 0.79
Nº 16 | Nº 30 | 100 | 100 | 97.1 | 2.9 | 2.9 | 23 | 0.67
Nº 30 | Nº 50 | 100 | 100 | 96.9 | 3.1 | 3.1 | 14.5 | 0.45
Nº 50 | Nº 100 | [5 empty] | 6
PASA Nº 100 | [6 empty] | 5.6
|  | PERDIDAS % | 2.37 |  |  | TOTALES | 100 | 2.37
Nota: La muestra fue remitida por el Solicitante.

## 04
UNIVERSIDAD NACIONAL DE PIURA
ESCUELA PROFESIONAL DE INGENIERIA DE MINAS
CENTRO ESTUDIOS GEOLOGICOS GEOTECNICOS Y DE MECANICA DE SUELOS
SOLICITA | : MOTLIMA CONSULTORES S.A.
PROYECTO | : ESTUDIO DEFINITIVO DE LA CARRETERA CASMA-HUARAZ
TRAMO | : PARIACOTO-YUPASH
UBICACIÓN | : ANCASH
FECHA | : 22/04/2005
CANTERA | : CASA BLANCA KM. 21+400 Lado Derecho
CALICATA | : C7
MUESTRA | : M2
ENSAYO DE DURABILIDAD CON SULFATOS DE SODIO ASTM C-88
AGREGADO GRUESO ANALISIS CUALITATIVO
TAMAÑO |  | PESO REQUERIDO | PESO INICIAL | PESO FINAL | PERDIDA |  | GRADACION | % PERDIDA
|  | (gr) | (gr) | (gr) | PESO (gr) | (%) | ORIGINAL | CORREGIDA
2 1/2" | 1 1/2" | 5000 ± 500
1 1/2" | 1" | 1000 ± 50 | 1000 | 973 | 27 | 2.7 | 17 | 0.459
1" | 3/4" | 500 ± 30 | 500 | 432 | 38 | 7.6 | 11.1 | 0.844
3/4" | 1/2" | 670 ± 10 | 670.8 | 648.9 | 21.9 | 3.26 | 20.1 | 0.656
1/2" | 3/8" | 330 ± 5 | 330.4 | 329.2 | 1.2 | 0.36 | 26.7 | 0.097
3/8" | 4" | 300 ± 5 | 300 | 290.2 | 9.8 | 3.27 | 25.1 | 0.82
|  | PERDIDAS % | 2876 |  |  | TOTALES | 100 | 2.876
AGREGADO FINO ANALISIS CUALITATIVO
TAMAÑO |  | PESO REQUERIDO | PESO INICIAL | PESO FINAL | PERDIDA |  | ESCALONADO | PERDIDA
|  | (gr) | (gr) | (gr) | PESO | (%) | ORIGINAL | CORREGIDA
3/8" | Nº 04 | 100 | 100 | 98.8 | 1.2 | 1.2 | 11.5 | 0.14
Nº 04 | Nº 08 | 100 | 100 | 98.1 | 1.9 | 1.9 | 14.6 | 0.28
Nº 08 | Nº 16 | 100 | 100 | 97.8 | 2.2 | 2.2 | 24.8 | 0.55
Nº 16 | Nº 30 | 100 | 100 | 98.6 | 1.4 | 1.4 | 23 | 0.32
Nº 30 | Nº 50 | 100 | 100 | 95.2 | 4.8 | 4.8 | 14.5 | 0.7
Nº 50 | Nº 100 | [5 empty] | 6
PASA Nº 100 | [6 empty] | 5.6
|  | PERDIDAS % | 1.98 |  |  | TOTALES | 100 | 1.98
Nota: La muestra fue remitida por el Solicitante.

## 05
UNIVERSIDAD NACIONAL DE PIURA
ESCUELA PROFESIONAL DE INGENIERIA DE MINAS
CENTRO ESTUDIOS GEOLOGICOS GEOTECNICOS Y DE MECANICA DE SUELOS
SOLICITA | : MOTLIMA CONSULTORES S.A.
PROYECTO | : ESTUDIO DEFINITIVO DE LA CARRETERA CASMA-HUARAZ
TRAMO | : PARIACOTO-YUPASH
UBICACIÓN | : ANCASH
FECHA | : 22/04/2005
CANTERA | : CASA BLANCA KM. 21+400 Lado Derecho
CALICATA | : C8
MUESTRA | : M1
ENSAYO DE DURABILIDAD CON SULFATOS DE SODIO ASTM C-88
AGREGADO GRUESO ANALISIS CUALITATIVO
TAMAÑO |  | PESO REQUERIDO | PESO INICIAL | PESO FINAL | PERDIDA |  | GRADACION | % PERDIDA
|  | (gr) | (gr) | (gr) | PESO (gr) | (%) | ORIGINAL | CORREGIDA
2 1/2" | 1 1/2" | 5000 ± 500
1 1/2" | 1" | 1000 ± 50 | 1000 | 971 | 29 | 2.9 | 17 | 0.493
1" | 3/4" | 500 ± 30 | 500 | 460.5 | 39.5 | 7.9 | 11.1 | 0.877
3/4" | 1/2" | 670 ± 10 | 670.8 | 647.8 | 23 | 3.43 | 20.1 | 0.689
1/2" | 3/8" | 330 ± 5 | 330.4 | 327.4 | 3 | 0.91 | 26.7 | 0.242
3/8" | 4" | 300 ± 5 | 300 | 291.8 | 8.2 | 2.73 | 25.1 | 0.686
|  | PERDIDAS % | 2988 |  |  | TOTALES | 100 | 2.988
AGREGADO FINO ANALISIS CUALITATIVO
TAMAÑO |  | PESO REQUERIDO | PESO INICIAL | PESO FINAL | PERDIDA |  | ESCALONADO | PERDIDA
|  | (gr) | (gr) | (gr) | PESO | (%) | ORIGINAL | CORREGIDA
3/8" | Nº 04 | 100 | 100 | 97.2 | 2.8 | 2.8 | 11.5 | 0.32
Nº 04 | Nº 08 | 100 | 100 | 97.3 | 2.7 | 2.7 | 14.6 | 0.39
Nº 08 | Nº 16 | 100 | 100 | 98.2 | 1.8 | 1.8 | 24.8 | 0.45
Nº 16 | Nº 30 | 100 | 100 | 96.8 | 3.2 | 3.2 | 23 | 0.74
Nº 30 | Nº 50 | 100 | 100 | 98.2 | 1.8 | 1.8 | 14.5 | 0.26
Nº 50 | Nº 100 | [5 empty] | 6
PASA Nº 100 | [6 empty] | 5.6
|  | PERDIDAS % | 2.16 |  |  | TOTALES | 100 | 2.16
Nota: La muestra fue remitida por el Solicitante.

## 06
UNIVERSIDAD NACIONAL DE PIURA
ESCUELA PROFESIONAL DE INGENIERIA DE MINAS
CENTRO ESTUDIOS GEOLOGICOS GEOTECNICOS Y DE MECANICA DE SUELOS
SOLICITA | : MOTLIMA CONSULTORES S.A.
PROYECTO | : ESTUDIO DEFINITIVO DE LA CARRETERA CASMA-HUARAZ
TRAMO | : PARIACOTO-YUPASH
UBICACIÓN | : ANCASH
FECHA | : 22/04/2005
CANTERA | : CASA BLANCA KM. 21+400 Lado Derecho
CALICATA | : C9
MUESTRA | : M1
ENSAYO DE DURABILIDAD CON SULFATOS DE SODIO ASTM C-88
AGREGADO GRUESO ANALISIS CUALITATIVO
TAMAÑO |  | PESO REQUERIDO | PESO INICIAL | PESO FINAL | PERDIDA |  | GRADACION | % PERDIDA
|  | (gr) | (gr) | (gr) | PESO (gr) | (%) | ORIGINAL | CORREGIDA
2 1/2" | 1 1/2" | 5000 ± 500
1 1/2" | 1" | 1000 ± 50 | 1000 | 970 | 30 | 3 | 17 | 0.51
1" | 3/4" | 500 ± 30 | 500 | 462.3 | 37.7 | 7.54 | 11.1 | 0.837
3/4" | 1/2" | 670 ± 10 | 670.8 | 649.2 | 21.6 | 3.22 | 20.1 | 0.647
1/2" | 3/8" | 330 ± 5 | 330.4 | 326.5 | 3.9 | 1.18 | 26.7 | 0.315
3/8" | 4" | 300 ± 5 | 300 | 290.7 | 9.3 | 3.1 | 25.1 | 0.778
|  | PERDIDAS % | 3087 |  |  | TOTALES | 100 | 3.087
AGREGADO FINO ANALISIS CUALITATIVO
TAMAÑO |  | PESO REQUERIDO | PESO INICIAL | PESO FINAL | PERDIDA |  | ESCALONADO | PERDIDA
|  | (gr) | (gr) | (gr) | PESO | (%) | ORIGINAL | CORREGIDA
3/8" | Nº 04 | 100 | 100 | 96.8 | 3.2 | 3.2 | 11.5 | 0.37
Nº 04 | Nº 08 | 100 | 100 | 98.2 | 1.8 | 1.8 | 14.6 | 0.26
Nº 08 | Nº 16 | 100 | 100 | 97.4 | 2.6 | 2.6 | 24.8 | 0.64
Nº 16 | Nº 30 | 100 | 100 | 95.6 | 4.4 | 4.4 | 23 | 1.01
Nº 30 | Nº 50 | 100 | 100 | 96.5 | 3.5 | 3.5 | 14.5 | 0.51
Nº 50 | Nº 100 | [5 empty] | 6
PASA Nº 100 | [6 empty] | 5.6
|  | PERDIDAS % | 2.8 |  |  | TOTALES | 100 | 2.8
Nota: La muestra fue remitida por el Solicitante.

## 07
UNIVERSIDAD NACIONAL DE PIURA
ESCUELA PROFESIONAL DE INGENIERIA DE MINAS
CENTRO ESTUDIOS GEOLOGICOS GEOTECNICOS Y DE MECANICA DE SUELOS
SOLICITA | : MOTLIMA CONSULTORES S.A.
PROYECTO | : ESTUDIO DEFINITIVO DE LA CARRETERA CASMA-HUARAZ
TRAMO | : PARIACOTO-YUPASH
UBICACIÓN | : ANCASH
FECHA | : 22/04/2005
CANTERA | : CASA BLANCA KM. 21+400 Lado Derecho
CALICATA | : C10
MUESTRA | : M1
ENSAYO DE DURABILIDAD CON SULFATOS DE SODIO ASTM C-88
AGREGADO GRUESO ANALISIS CUALITATIVO
TAMAÑO |  | PESO REQUERIDO | PESO INICIAL | PESO FINAL | PERDIDA |  | GRADACION | % PERDIDA
|  | (gr) | (gr) | (gr) | PESO (gr) | (%) | ORIGINAL | CORREGIDA
2 1/2" | 1 1/2" | 5000 ± 500
1 1/2" | 1" | 1000 ± 50 | 1000 | 965.2 | 34.8 | 3.48 | 17 | 0.592
1" | 3/4" | 500 ± 30 | 500 | 460.3 | 39.7 | 7.94 | 11.1 | 0.881
3/4" | 1/2" | 670 ± 10 | 670.8 | 655.2 | 15.6 | 2.33 | 20.1 | 0.467
1/2" | 3/8" | 330 ± 5 | 330.4 | 327.1 | 3.3 | 1 | 26.7 | 0.267
3/8" | 4" | 300 ± 5 | 300 | 292.3 | 7.7 | 2.57 | 25.1 | 0.644
|  | PERDIDAS % | 2851 |  |  | TOTALES | 100 | 2.851
AGREGADO FINO ANALISIS CUALITATIVO
TAMAÑO |  | PESO REQUERIDO | PESO INICIAL | PESO FINAL | PERDIDA |  | ESCALONADO | PERDIDA
|  | (gr) | (gr) | (gr) | PESO | (%) | ORIGINAL | CORREGIDA
3/8" | Nº 04 | 100 | 100 | 95.8 | 4.2 | 4.2 | 11.5 | 0.48
Nº 04 | Nº 08 | 100 | 100 | 97.1 | 2.9 | 2.9 | 14.6 | 0.42
Nº 08 | Nº 16 | 100 | 100 | 96.3 | 3.7 | 3.7 | 24.8 | 0.92
Nº 16 | Nº 30 | 100 | 100 | 97.8 | 2.2 | 2.2 | 23 | 0.51
Nº 30 | Nº 50 | 100 | 100 | 96.8 | 3.2 | 3.2 | 14.5 | 0.46
Nº 50 | Nº 100 | [5 empty] | 6
PASA Nº 100 | [6 empty] | 5.6
|  | PERDIDAS % | 2.79 |  |  | TOTALES | 100 | 2.79
Nota: La muestra fue remitida por el Solicitante.