## 01
UNIVERSIDAD NACIONAL DE PIURA
ESCUELA PROFESIONAL DE INGENIERIA DE MINAS
CENTRO ESTUDIOS GEOLOGICOS GEOTECNICOS Y DE MECANICA DE SUELOS
DETERMINACION DE TERRONES DE ARCILLA Y PARTICULAS DESMENUZABLES
(NORMA ASTM C 142)
LABORATORIO MECANICA DE SUELOS, CONCRETOS Y PAVIMENTOS
SOLICITA | : MOTLIMA S.A.
PROYECTO | : ESTUDIO DEFINITIVO DE LA CARRETERA CASMA-HUARAZ
UBICACIÓN | : ANCASH
FECHA | : 100 de Mayo de 2005
CANTERA | : CASA BLANCA KM. 21+400 Lado Derecho
CALICATA | : C1
MUESTRA | : M2
AGREGADO GRUESO
TAMAÑO DEL AGREGADO |  | A | TAMIZ PARA | B | C | D | PROMEDIO | E | PROM. IND.
PASA TAMIZ | RETENIDO TAMIZ | (g) | REMOVER | (g) | (A-B) | ((C/A)*100) | (%) | (%) | D*E/100
3/8" | Nº 4 | 1000 | Nº 8 | 989.7 | 10.3 | 1.03
3/8" | Nº 4 | 1000 | Nº 8 | 993.2 | 6.8 | 0.68 | 0.85 | 20.4 | 0.17
3/4" | 3/8" | 2000 | Nº 4 | 1992.7 | 7.3 | 0.36
3/4" | 3/8" | 2000 | Nº 4 | 1997.2 | 2.8 | 0.14 | 0.25 | 76 | 0.19
1 1/2" | 3/4" | 3000 | Nº 4 | 2945.8 | 54.2 | 1.81
1 1/2" | 3/4" | 3000 | Nº 4 | 2978.6 | 21.4 | 0.71 | 1.26 | 3.6 | 0.05
>11/2" |  | 5000 | Nº 4
%TERRONES DE ARCILLA Y PARTICULAS DESMENUZABLES | [7 empty] | 100 | 0.14
AGREGADO FINO
TAMAÑO DEL AGREGADO |  | A | TAMIZ PARA | B | C | D | PROMEDIO
PASA TAMIZ | RETENIDO TAMIZ | (g) | REMOVER | (g) | (A-B) | ((C/A)*100) | (%)
3/8" | Nº 16 | 50 | Nº 20 | 49.78 | 0.22 | 0.44
3/8" | Nº 16 | 50 | Nº 20 | 49.91 | 0.09 | 0.18 | 0.31
% TERRONES DE ARCILLA Y PARTICULAS DESMENUZABLES | [6 empty] | 0.31

## 02
UNIVERSIDAD NACIONAL DE PIURA
ESCUELA PROFESIONAL DE INGENIERIA DE MINAS
CENTRO ESTUDIOS GEOLOGICOS GEOTECNICOS Y DE MECANICA DE SUELOS
DETERMINACION DE TERRONES DE ARCILLA Y PARTICULAS DESMENUZABLES
(NORMA ASTM C 142)
LABORATORIO MECANICA DE SUELOS, CONCRETOS Y PAVIMENTOS
SOLICITA | : MOTLIMA S.A.
PROYECTO | : ESTUDIO DEFINITIVO DE LA CARRETERA CASMA-HUARAZ
UBICACIÓN | : ANCASH
FECHA | : 14 de Mayo de 2005
CANTERA | : CASA BLANCA KM. 21+400 Lado Derecho
CALICATA | : C2
MUESTRA | : M1
AGREGADO GRUESO
TAMAÑO DEL AGREGADO |  | A | TAMIZ PARA | B | C | D | PROMEDIO | E | PROM. IND.
PASA TAMIZ | RETENIDO TAMIZ | (g) | REMOVER | (g) | (A-B) | ((C/A)*100) | (%) | (%) | D*E/100
3/8" | Nº 4 | 1000 | Nº 8 | 992.3 | 7.7 | 0.77
3/8" | Nº 4 | 1000 | Nº 8 | 991 | 9 | 0.9 | 0.84 | 19.8 | 0.17
3/4" | 3/8" | 2000 | Nº 4 | 1990.3 | 9.7 | 0.49
3/4" | 3/8" | 2000 | Nº 4 | 1993.5 | 6.5 | 0.33 | 0.41 | 77.1 | 0.31
1 1/2" | 3/4" | 3000 | Nº 4 | 2965.2 | 34.8 | 1.16
1 1/2" | 3/4" | 3000 | Nº 4 | 2945.8 | 54.2 | 1.81 | 1.48 | 3.1 | 0.05
>11/2" |  | 5000 | Nº 4
%TERRONES DE ARCILLA Y PARTICULAS DESMENUZABLES | [7 empty] | 100 | 0.17
AGREGADO FINO
TAMAÑO DEL AGREGADO |  | A | TAMIZ PARA | B | C | D | PROMEDIO
PASA TAMIZ | RETENIDO TAMIZ | (g) | REMOVER | (g) | (A-B) | ((C/A)*100) | (%)
3/8" | Nº 16 | 50 | Nº 20 | 49.58 | 0.42 | 0.84
3/8" | Nº 16 | 50 | Nº 20 | 49.97 | 0.03 | 0.06 | 0.45
% TERRONES DE ARCILLA Y PARTICULAS DESMENUZABLES | [6 empty] | 0.45

## 03
UNIVERSIDAD NACIONAL DE PIURA
ESCUELA PROFESIONAL DE INGENIERIA DE MINAS
CENTRO ESTUDIOS GEOLOGICOS GEOTECNICOS Y DE MECANICA DE SUELOS
DETERMINACION DE TERRONES DE ARCILLA Y PARTICULAS DESMENUZABLES
(NORMA ASTM C 142)
LABORATORIO MECANICA DE SUELOS, CONCRETOS Y PAVIMENTOS
SOLICITA | : MOTLIMA S.A.
PROYECTO | : ESTUDIO DEFINITIVO DE LA CARRETERA CASMA-HUARAZ
UBICACIÓN | : ANCASH
FECHA | : 23 de Abril de 2005
CANTERA | : CASA BLANCA KM. 21+400 Lado Derecho
CALICATA | : C3
MUESTRA | : M1
AGREGADO GRUESO
TAMAÑO DEL AGREGADO |  | A | TAMIZ PARA | B | C | D | PROMEDIO | E | PROM. IND.
PASA TAMIZ | RETENIDO TAMIZ | (g) | REMOVER | (g) | (A-B) | ((C/A)*100) | (%) | (%) | D*E/100
3/8" | Nº 4 | 1000 | Nº 8 | 988.2 | 11.8 | 1.18
3/8" | Nº 4 | 1000 | Nº 8 | 970.2 | 29.8 | 2.98 | 2.08 | 21.5 | 0.45
3/4" | 3/8" | 2000 | Nº 4 | 1991.2 | 8.8 | 0.44
3/4" | 3/8" | 2000 | Nº 4 | 1996.2 | 3.8 | 0.19 | 0.31 | 75.2 | 0.24
1 1/2" | 3/4" | 3000 | Nº 4 | 2940 | 60 | 2
1 1/2" | 3/4" | 3000 | Nº 4 | 2941.2 | 58.8 | 1.96 | 1.98 | 3.3 | 0.07
>11/2" |  | 5000 | Nº 4
%TERRONES DE ARCILLA Y PARTICULAS DESMENUZABLES | [7 empty] | 100 | 0.25
AGREGADO FINO
TAMAÑO DEL AGREGADO |  | A | TAMIZ PARA | B | C | D | PROMEDIO
PASA TAMIZ | RETENIDO TAMIZ | (g) | REMOVER | (g) | (A-B) | ((C/A)*100) | (%)
3/8" | Nº 16 | 50 | Nº 20 | 49.82 | 0.18 | 0.36
3/8" | Nº 16 | 50 | Nº 20 | 49.98 | 0.02 | 0.04 | 0.2
% TERRONES DE ARCILLA Y PARTICULAS DESMENUZABLES | [6 empty] | 0.2

## 04
UNIVERSIDAD NACIONAL DE PIURA
ESCUELA PROFESIONAL DE INGENIERIA DE MINAS
CENTRO ESTUDIOS GEOLOGICOS GEOTECNICOS Y DE MECANICA DE SUELOS
DETERMINACION DE TERRONES DE ARCILLA Y PARTICULAS DESMENUZABLES
(NORMA ASTM C 142)
LABORATORIO MECANICA DE SUELOS, CONCRETOS Y PAVIMENTOS
SOLICITA | : MOTLIMA S.A.
PROYECTO | : ESTUDIO DEFINITIVO DE LA CARRETERA CASMA-HUARAZ
UBICACIÓN | : ANCASH
FECHA | : 22 de Abril de 2005
CANTERA | : CASA BLANCA KM. 21+400 Lado Derecho
CALICATA | : C4
MUESTRA | : M2
AGREGADO GRUESO
TAMAÑO DEL AGREGADO |  | A | TAMIZ PARA | B | C | D | PROMEDIO | E | PROM. IND.
PASA TAMIZ | RETENIDO TAMIZ | (g) | REMOVER | (g) | (A-B) | ((C/A)*100) | (%) | (%) | D*E/100
3/8" | Nº 4 | 1000 | Nº 8 | 986.2 | 13.8 | 1.38
3/8" | Nº 4 | 1000 | Nº 8 | 968.2 | 31.8 | 3.18 | 2.28 | 22 | 0.5
3/4" | 3/8" | 2000 | Nº 4 | 1990.2 | 9.8 | 0.49
3/4" | 3/8" | 2000 | Nº 4 | 1994 | 6 | 0.3 | 0.39 | 74.2 | 0.29
1 1/2" | 3/4" | 3000 | Nº 4 | 2935 | 65 | 2.17
1 1/2" | 3/4" | 3000 | Nº 4 | 2948.5 | 51.5 | 1.72 | 1.94 | 3.8 | 0.07
>11/2" |  | 5000 | Nº 4
%TERRONES DE ARCILLA Y PARTICULAS DESMENUZABLES | [7 empty] | 100 | 0.29
AGREGADO FINO
TAMAÑO DEL AGREGADO |  | A | TAMIZ PARA | B | C | D | PROMEDIO
PASA TAMIZ | RETENIDO TAMIZ | (g) | REMOVER | (g) | (A-B) | ((C/A)*100) | (%)
3/8" | Nº 16 | 50 | Nº 20 | 49.82 | 0.18 | 0.36
3/8" | Nº 16 | 50 | Nº 20 | 49.98 | 0.02 | 0.04 | 0.2
% TERRONES DE ARCILLA Y PARTICULAS DESMENUZABLES | [6 empty] | 0.2

## 05
UNIVERSIDAD NACIONAL DE PIURA
ESCUELA PROFESIONAL DE INGENIERIA DE MINAS
CENTRO ESTUDIOS GEOLOGICOS GEOTECNICOS Y DE MECANICA DE SUELOS
DETERMINACION DE TERRONES DE ARCILLA Y PARTICULAS DESMENUZABLES
(NORMA ASTM C 142)
LABORATORIO MECANICA DE SUELOS, CONCRETOS Y PAVIMENTOS
SOLICITA | : MOTLIMA S.A.
PROYECTO | : ESTUDIO DEFINITIVO DE LA CARRETERA CASMA-HUARAZ
UBICACIÓN | : ANCASH
FECHA | : 20 de Abril de 2005
CANTERA | : CASA BLANCA KM. 21+400 Lado Derecho
CALICATA | : C5
MUESTRA | : M1
AGREGADO GRUESO
TAMAÑO DEL AGREGADO |  | A | TAMIZ PARA | B | C | D | PROMEDIO | E | PROM. IND.
PASA TAMIZ | RETENIDO TAMIZ | (g) | REMOVER | (g) | (A-B) | ((C/A)*100) | (%) | (%) | D*E/100
3/8" | Nº 4 | 1000 | Nº 8 | 989.5 | 10.5 | 1.5
3/8" | Nº 4 | 1000 | Nº 8 | 987.5 | 12.5 | 1.25 | 1.15 | 21.5 | 0.25
3/4" | 3/8" | 2000 | Nº 4 | 1994.2 | 5.8 | 0.29
3/4" | 3/8" | 2000 | Nº 4 | 1989.3 | 10.7 | 0.54 | 0.41 | 75.2 | 0.31
1 1/2" | 3/4" | 3000 | Nº 4 | 2987.5 | 12.5 | 0.42
1 1/2" | 3/4" | 3000 | Nº 4 | 2969.5 | 30.5 | 1.02 | 0.72 | 3.3 | 0.02
>11/2" |  | 5000 | Nº 4
%TERRONES DE ARCILLA Y PARTICULAS DESMENUZABLES | [7 empty] | 100 | 0.19
AGREGADO FINO
TAMAÑO DEL AGREGADO |  | A | TAMIZ PARA | B | C | D | PROMEDIO
PASA TAMIZ | RETENIDO TAMIZ | (g) | REMOVER | (g) | (A-B) | ((C/A)*100) | (%)
3/8" | Nº 16 | 50 | Nº 20 | 49.82 | 0.08 | 0.16
3/8" | Nº 16 | 50 | Nº 20 | 49.98 | 0.08 | 0.16 | 0.16
% TERRONES DE ARCILLA Y PARTICULAS DESMENUZABLES | [6 empty] | 0.16

## 06
UNIVERSIDAD NACIONAL DE PIURA
ESCUELA PROFESIONAL DE INGENIERIA DE MINAS
CENTRO ESTUDIOS GEOLOGICOS GEOTECNICOS Y DE MECANICA DE SUELOS
DETERMINACION DE TERRONES DE ARCILLA Y PARTICULAS DESMENUZABLES
(NORMA ASTM C 142)
LABORATORIO MECANICA DE SUELOS, CONCRETOS Y PAVIMENTOS
SOLICITA | : MOTLIMA S.A.
PROYECTO | : ESTUDIO DEFINITIVO DE LA CARRETERA CASMA-HUARAZ
UBICACIÓN | : ANCASH
FECHA | : 20 de Abril de 2005
CANTERA | : CASA BLANCA KM. 21+400 Lado Derecho
CALICATA | : C6
MUESTRA | : M1
AGREGADO GRUESO
TAMAÑO DEL AGREGADO |  | A | TAMIZ PARA | B | C | D | PROMEDIO | E | PROM. IND.
PASA TAMIZ | RETENIDO TAMIZ | (g) | REMOVER | (g) | (A-B) | ((C/A)*100) | (%) | (%) | D*E/100
3/8" | Nº 4 | 1000 | Nº 8 | 988.5 | 11.5 | 1.15
3/8" | Nº 4 | 1000 | Nº 8 | 990.2 | 9.8 | 0.98 | 1.07 | 21.5 | 0.25
3/4" | 3/8" | 2000 | Nº 4 | 1997.5 | 2.5 | 0.13
3/4" | 3/8" | 2000 | Nº 4 | 1990.3 | 9.7 | 0.49 | 0.31 | 75.2 | 0.31
1 1/2" | 3/4" | 3000 | Nº 4 | 2991.2 | 8.8 | 0.29
1 1/2" | 3/4" | 3000 | Nº 4 | 2974.2 | 25.8 | 0.86 | 0.58 | 3.3 | 0.02
>11/2" |  | 5000 | Nº 4
%TERRONES DE ARCILLA Y PARTICULAS DESMENUZABLES | [7 empty] | 100 | 0.16
AGREGADO FINO
TAMAÑO DEL AGREGADO |  | A | TAMIZ PARA | B | C | D | PROMEDIO
PASA TAMIZ | RETENIDO TAMIZ | (g) | REMOVER | (g) | (A-B) | ((C/A)*100) | (%)
3/8" | Nº 16 | 50 | Nº 20 | 49.96 | 0.04 | 0.08
3/8" | Nº 16 | 50 | Nº 20 | 49.92 | 0.08 | 0.16 | 0.12
% TERRONES DE ARCILLA Y PARTICULAS DESMENUZABLES | [6 empty] | 0.12

## 07
UNIVERSIDAD NACIONAL DE PIURA
ESCUELA PROFESIONAL DE INGENIERIA DE MINAS
CENTRO ESTUDIOS GEOLOGICOS GEOTECNICOS Y DE MECANICA DE SUELOS
DETERMINACION DE TERRONES DE ARCILLA Y PARTICULAS DESMENUZABLES
(NORMA ASTM C 142)
LABORATORIO MECANICA DE SUELOS, CONCRETOS Y PAVIMENTOS
SOLICITA | : MOTLIMA S.A.
PROYECTO | : ESTUDIO DEFINITIVO DE LA CARRETERA CASMA-HUARAZ
UBICACIÓN | : ANCASH
FECHA | : 20 de Abril de 2005
CANTERA | : CASA BLANCA KM. 21+400 Lado Derecho
CALICATA | : C7
MUESTRA | : M2
AGREGADO GRUESO
TAMAÑO DEL AGREGADO |  | A | TAMIZ PARA | B | C | D | PROMEDIO | E | PROM. IND.
PASA TAMIZ | RETENIDO TAMIZ | (g) | REMOVER | (g) | (A-B) | ((C/A)*100) | (%) | (%) | D*E/100
3/8" | Nº 4 | 1000 | Nº 8 | 988.5 | 11.5 | 1.15
3/8" | Nº 4 | 1000 | Nº 8 | 990.2 | 9.8 | 0.98 | 1.07 | 21.5 | 0.23
3/4" | 3/8" | 2000 | Nº 4 | 1997.5 | 2.5 | 0.13
3/4" | 3/8" | 2000 | Nº 4 | 1990.3 | 9.7 | 0.49 | 0.31 | 75.2 | 0.23
1 1/2" | 3/4" | 3000 | Nº 4 | 2991.2 | 8.8 | 0.29
1 1/2" | 3/4" | 3000 | Nº 4 | 2974.2 | 25.8 | 0.86 | 0.58 | 3.3 | 0.02
>11/2" |  | 5000 | Nº 4
%TERRONES DE ARCILLA Y PARTICULAS DESMENUZABLES | [7 empty] | 100 | 0.16
AGREGADO FINO
TAMAÑO DEL AGREGADO |  | A | TAMIZ PARA | B | C | D | PROMEDIO
PASA TAMIZ | RETENIDO TAMIZ | (g) | REMOVER | (g) | (A-B) | ((C/A)*100) | (%)
3/8" | Nº 16 | 50 | Nº 20 | 49.98 | 0.02 | 0.04
3/8" | Nº 16 | 50 | Nº 20 | 49.92 | 0.08 | 0.16 | 0.1
% TERRONES DE ARCILLA Y PARTICULAS DESMENUZABLES | [6 empty] | 0.1

## 08
UNIVERSIDAD NACIONAL DE PIURA
ESCUELA PROFESIONAL DE INGENIERIA DE MINAS
CENTRO ESTUDIOS GEOLOGICOS GEOTECNICOS Y DE MECANICA DE SUELOS
DETERMINACION DE TERRONES DE ARCILLA Y PARTICULAS DESMENUZABLES
(NORMA ASTM C 142)
LABORATORIO MECANICA DE SUELOS, CONCRETOS Y PAVIMENTOS
SOLICITA | : MOTLIMA S.A.
PROYECTO | : ESTUDIO DEFINITIVO DE LA CARRETERA CASMA-HUARAZ
UBICACIÓN | : ANCASH
FECHA | : 20 de Abril de 2005
CANTERA | : CASA BLANCA KM. 21+400 Lado Derecho
CALICATA | : C8
MUESTRA | : M1
AGREGADO GRUESO
TAMAÑO DEL AGREGADO |  | A | TAMIZ PARA | B | C | D | PROMEDIO | E | PROM. IND.
PASA TAMIZ | RETENIDO TAMIZ | (g) | REMOVER | (g) | (A-B) | ((C/A)*100) | (%) | (%) | D*E/100
3/8" | Nº 4 | 1000 | Nº 8 | 984.5 | 15.5 | 1.55
3/8" | Nº 4 | 1000 | Nº 8 | 993.2 | 6.8 | 0.68 | 1.12 | 21.5 | 0.24
3/4" | 3/8" | 2000 | Nº 4 | 1998.5 | 1.5 | 0.08
3/4" | 3/8" | 2000 | Nº 4 | 1993.5 | 6.5 | 0.33 | 0.2 | 75.2 | 0.15
1 1/2" | 3/4" | 3000 | Nº 4 | 2997.4 | 2.6 | 0.09
1 1/2" | 3/4" | 3000 | Nº 4 | 2980.5 | 19.5 | 0.65 | 0.37 | 3.3 | 0.01
>11/2" |  | 5000 | Nº 4
%TERRONES DE ARCILLA Y PARTICULAS DESMENUZABLES | [7 empty] | 100 | 0.13
AGREGADO FINO
TAMAÑO DEL AGREGADO |  | A | TAMIZ PARA | B | C | D | PROMEDIO
PASA TAMIZ | RETENIDO TAMIZ | (g) | REMOVER | (g) | (A-B) | ((C/A)*100) | (%)
3/8" | Nº 16 | 50 | Nº 20 | 49.98 | 0.02 | 0.04
3/8" | Nº 16 | 50 | Nº 20 | 49.9 | 0.1 | 0.2 | 0.12
% TERRONES DE ARCILLA Y PARTICULAS DESMENUZABLES | [6 empty] | 0.12

## 09
UNIVERSIDAD NACIONAL DE PIURA
ESCUELA PROFESIONAL DE INGENIERIA DE MINAS
CENTRO ESTUDIOS GEOLOGICOS GEOTECNICOS Y DE MECANICA DE SUELOS
DETERMINACION DE TERRONES DE ARCILLA Y PARTICULAS DESMENUZABLES
(NORMA ASTM C 142)
LABORATORIO MECANICA DE SUELOS, CONCRETOS Y PAVIMENTOS
SOLICITA | : MOTLIMA S.A.
PROYECTO | : ESTUDIO DEFINITIVO DE LA CARRETERA CASMA-HUARAZ
UBICACIÓN | : ANCASH
FECHA | : 20 de Abril de 2005
CANTERA | : CASA BLANCA KM. 21+400 Lado Derecho
CALICATA | : C9
MUESTRA | : M1
AGREGADO GRUESO
TAMAÑO DEL AGREGADO |  | A | TAMIZ PARA | B | C | D | PROMEDIO | E | PROM. IND.
PASA TAMIZ | RETENIDO TAMIZ | (g) | REMOVER | (g) | (A-B) | ((C/A)*100) | (%) | (%) | D*E/100
3/8" | Nº 4 | 1000 | Nº 8 | 993.5 | 6.5 | 0.65
3/8" | Nº 4 | 1000 | Nº 8 | 991.2 | 8.8 | 0.88 | 0.76 | 21.5 | 0.16
3/4" | 3/8" | 2000 | Nº 4 | 1989.2 | 10.8 | 0.54
3/4" | 3/8" | 2000 | Nº 4 | 1997.8 | 2.2 | 0.11 | 0.33 | 75.2 | 0.24
1 1/2" | 3/4" | 3000 | Nº 4 | 2996.3 | 3.7 | 0.12
1 1/2" | 3/4" | 3000 | Nº 4 | 2994.2 | 5.8 | 0.19 | 0.16 | 3.3 | 0.01
>11/2" |  | 5000 | Nº 4
%TERRONES DE ARCILLA Y PARTICULAS DESMENUZABLES | [7 empty] | 100 | 0.14
AGREGADO FINO
TAMAÑO DEL AGREGADO |  | A | TAMIZ PARA | B | C | D | PROMEDIO
PASA TAMIZ | RETENIDO TAMIZ | (g) | REMOVER | (g) | (A-B) | ((C/A)*100) | (%)
3/8" | Nº 16 | 50 | Nº 20 | 49.95 | 0.05 | 0.1
3/8" | Nº 16 | 50 | Nº 20 | 49.98 | 0.02 | 0.04 | 0.07
% TERRONES DE ARCILLA Y PARTICULAS DESMENUZABLES | [6 empty] | 0.07

## 10
UNIVERSIDAD NACIONAL DE PIURA
ESCUELA PROFESIONAL DE INGENIERIA DE MINAS
CENTRO ESTUDIOS GEOLOGICOS GEOTECNICOS Y DE MECANICA DE SUELOS
DETERMINACION DE TERRONES DE ARCILLA Y PARTICULAS DESMENUZABLES
(NORMA ASTM C 142)
LABORATORIO MECANICA DE SUELOS, CONCRETOS Y PAVIMENTOS
SOLICITA | : MOTLIMA S.A.
PROYECTO | : ESTUDIO DEFINITIVO DE LA CARRETERA CASMA-HUARAZ
UBICACIÓN | : ANCASH
FECHA | : 20 de Abril de 2005
CANTERA | : CASA BLANCA KM. 21+400 Lado Derecho
CALICATA | : C10
MUESTRA | : M1
AGREGADO GRUESO
TAMAÑO DEL AGREGADO |  | A | TAMIZ PARA | B | C | D | PROMEDIO | E | PROM. IND.
PASA TAMIZ | RETENIDO TAMIZ | (g) | REMOVER | (g) | (A-B) | ((C/A)*100) | (%) | (%) | D*E/100
3/8" | Nº 4 | 1000 | Nº 8 | 991.2 | 8.8 | 0.88
3/8" | Nº 4 | 1000 | Nº 8 | 989.3 | 10.7 | 1.07 | 0.98 | 21.5 | 0.21
3/4" | 3/8" | 2000 | Nº 4 | 1997.2 | 2.8 | 0.14
3/4" | 3/8" | 2000 | Nº 4 | 1996.9 | 3.1 | 0.15 | 0.15 | 75.2 | 0.11
1 1/2" | 3/4" | 3000 | Nº 4 | 2995.4 | 4.6 | 0.15
1 1/2" | 3/4" | 3000 | Nº 4 | 2983.6 | 16.4 | 0.55 | 0.35 | 3.3 | 0.01
>11/2" |  | 5000 | Nº 4
%TERRONES DE ARCILLA Y PARTICULAS DESMENUZABLES | [7 empty] | 100 | 0.11
AGREGADO FINO
TAMAÑO DEL AGREGADO |  | A | TAMIZ PARA | B | C | D | PROMEDIO
PASA TAMIZ | RETENIDO TAMIZ | (g) | REMOVER | (g) | (A-B) | ((C/A)*100) | (%)
3/8" | Nº 16 | 50 | Nº 20 | 49.96 | 0.04 | 0.08
3/8" | Nº 16 | 50 | Nº 20 | 49.91 | 0.09 | 0.18 | 0.13
% TERRONES DE ARCILLA Y PARTICULAS DESMENUZABLES | [6 empty] | 0.13