## 01
UNIVERSIDAD NACIONAL DE PIURA
ESCUELA PROFESIONAL DE INGENIERIA DE MINAS
CENTRO ESTUDIOS GEOLOGICOS GEOTECNICOS Y DE MECANICA DE SUELOS
EQUIVALENTE DE ARENA
(NORMA AASHTO T-176)
LABORATORIO MECANICA DE SUELOS, CONCRETOS Y PAVIMENTOS
PROYECTO | : ESTUDIO DEFINITIVO DE LA CARRETERA CASMA-HUARAZ
SOLICITA | : MOTLIMA CONSULTORES S.A.
UBICACIÓN | : ANCASH
FECHA | : 26/04/05
CANTERA | : CASA BLANCA KM. 21+400 Lado Derecho
CALICATA | : C1
MUESTRA | : M2
DESCRIPCION |  | UNID | IDENTIFICACION |  |  | PROMEDIO
Nº DE ENSAYO |  |  | 1 | 2 | 3
Tamaño Máximo (pasa malla Nº4) |  | mm | 4.76 | 4.76 | 4.76
Hora de entrada a saturación |  | min | 10:30 | 10:32 | 10:34
Hora de salida de saturaciòn (más 10") |  | min | 10:40 | 10:42 | 10:44
Hora de entrada a decantación |  | min | 10:42 | 10:44 | 10:46
Hora de salida de decantación (más 20") |  | min | 11:12 | 11:14 | 11:16
Altura máxima de material fino |  | " | 5.8 | 5.85 | 5.8
Altura máxima de la arena |  | " | 4.6 | 4.55 | 4.6
Equivalente de Arena |  | % | 79.3 | 77.8 | 79.3 | 78.8
LA MUESTRA FUE REMITIDA POR EL INTERESADO

## Hoja2
UNIVERSIDAD NACIONAL DE PIURA
ESCUELA PROFESIONAL DE INGENIERIA DE MINAS
CENTRO ESTUDIOS GEOLOGICOS GEOTECNICOS Y DE MECANICA DE SUELOS
EQUIVALENTE DE ARENA
(NORMA AASHTO T-176)
LABORATORIO MECANICA DE SUELOS, CONCRETOS Y PAVIMENTOS
PROYECTO | : ESTUDIO DEFINITIVO DE LA CARRETERA CASMA-HUARAZ
SOLICITA | : MOTLIMA CONSULTORES S.A.
UBICACIÓN | : ANCASH
FECHA | : 27/04/2005
CANTERA | : CASA BLANCA KM. 21+400 Lado Derecho
CALICATA | : C2
MUESTRA | : M1
DESCRIPCION |  | UNID | IDENTIFICACION |  |  | PROMEDIO
Nº DE ENSAYO |  |  | 1 | 2 | 3
Tamaño Máximo (pasa malla Nº4) |  | mm | 4.76 | 4.76 | 4.76
Hora de entrada a saturación |  | min | 3:10 | 3:12 | 3:14
Hora de salida de saturaciòn (más 10") |  | min | 3:20 | 3:22 | 3:24
Hora de entrada a decantación |  | min | 3:22 | 3:24 | 3:26
Hora de salida de decantación (más 20") |  | min | 3:52 | 3:54 | 3:56
Altura máxima de material fino |  | " | 5.8 | 5.7 | 5.7
Altura máxima de la arena |  | " | 4.4 | 4.4 | 4.4
Equivalente de Arena |  | % | 75.9 | 77.2 | 77.2 | 76.75
LA MUESTRA FUE REMITIDA POR EL INTERESADO