## 01
UNIVERSIDAD NACIONAL DE PIURA
ESCUELA PROFESIONAL DE INGENIERIA DE MINAS
CENTRO ESTUDIOS GEOLOGICOS GEOTECNICOS Y DE MECANICA DE SUELOS
DETERMINACION DE SALES SOLUBLES
(NORMA ASTM D-1888)
LABORATORIO MECANICA DE SUELOS, CONCRETOS Y PAVIMENTOS
PROYECTO | : ESTUDIO DEFINITIVO DE LA CARRETERA CASMA-HUARAZ
SOLICITA | : MOTLIMA CONSULTORES S.A.
UBICACIÓN | : ANCASH
FECHA | : 19/04/05
CANTERA | : CASA BLANCA KM. 21+400 Lado Derecho
CALICATA | : C1
MUESTRA | : M2
AGREGADO GRUESO
IDENTIFICACION |  | GRAVA |  | PROMEDIO
MUESTRA |  | 3 | 4
(1) Peso del Material |  | 500 | 500
(2) Agua |  | 50 | 50
(3) Peso del Recipiente |  | 48.65 | 48.76
(4) Peso del Recipiente + agua + sal |  | 100 | 100
(5) Peso del Recipiente + sal |  | 48.72 | 48.79
(6) Peso de sal |  | 0.07 | 0.03
(7) Peso de agua |  | 46.2 | 46.68
(7) Porcentaje de Sal |  | 0.15 | 0.06 | 0.11
AGREGADO FINO
IDENTIFICACION |  | GRAVA |  | PROMEDIO
MUESTRA |  | 1 | 2
(1) Peso del Material |  | 100 | 100
(2) Agua |  | 50 | 50
(3) Peso del Recipiente |  | 50.6 | 50.35
(4) Peso del Recipiente + agua + sal |  | 100 | 100
(5) Peso del Recipiente + sal |  | 50.7 | 50.46
(6) Peso de sal |  | 0.1 | 0.11
(7) Peso de agua |  | 48.23 | 48.2
(7) Porcentaje de Sal |  | 0.21 | 0.23 | 0.22

## 02
UNIVERSIDAD NACIONAL DE PIURA
ESCUELA PROFESIONAL DE INGENIERIA DE MINAS
CENTRO ESTUDIOS GEOLOGICOS GEOTECNICOS Y DE MECANICA DE SUELOS
DETERMINACION DE SALES SOLUBLES
(NORMA ASTM D-1888)
LABORATORIO MECANICA DE SUELOS, CONCRETOS Y PAVIMENTOS
PROYECTO | : ESTUDIO DEFINITIVO DE LA CARRETERA CASMA-HUARAZ
SOLICITA | : MOTLIMA CONSULTORES S.A.
UBICACIÓN | : ANCASH
FECHA | : 19/04/05
CANTERA | : CASA BLANCA KM. 21+400 Lado Derecho
CALICATA | : C2
MUESTRA | : M1
AGREGADO GRUESO
IDENTIFICACION |  | GRAVA |  | PROMEDIO
MUESTRA |  | 3 | 4
(1) Peso del Material |  | 500 | 500
(2) Agua |  | 50 | 50
(3) Peso del Recipiente |  | 47.2 | 47.8
(4) Peso del Recipiente + agua + sal |  | 97.29 | 97.88
(5) Peso del Recipiente + sal |  | 47.29 | 47.88
(6) Peso de sal |  | 0.09 | 0.08
(7) Peso de agua |  | 47.2 | 47.8
(7) Porcentaje de Sal |  | 0.19 | 0.17 | 0.18
AGREGADO FINO
IDENTIFICACION |  | GRAVA |  | PROMEDIO
MUESTRA |  | 1 | 2
(1) Peso del Material |  | 100 | 100
(2) Agua |  | 50 | 50
(3) Peso del Recipiente |  | 48.9 | 47.8
(4) Peso del Recipiente + agua + sal |  | 99.03 | 97.92
(5) Peso del Recipiente + sal |  | 49.03 | 47.92
(6) Peso de sal |  | 0.13 | 0.12
(7) Peso de agua |  | 48.9 | 47.8
(7) Porcentaje de Sal |  | 0.27 | 0.25 | 0.26

## 03
UNIVERSIDAD NACIONAL DE PIURA
ESCUELA PROFESIONAL DE INGENIERIA DE MINAS
CENTRO ESTUDIOS GEOLOGICOS GEOTECNICOS Y DE MECANICA DE SUELOS
DETERMINACION DE SALES SOLUBLES
(NORMA ASTM D-1888)
LABORATORIO MECANICA DE SUELOS, CONCRETOS Y PAVIMENTOS
PROYECTO | : ESTUDIO DEFINITIVO DE LA CARRETERA CASMA-HUARAZ
SOLICITA | : MOTLIMA CONSULTORES S.A.
UBICACIÓN | : ANCASH
FECHA | : 19/04/05
CANTERA | : CASA BLANCA KM. 21+400 Lado Derecho
CALICATA | : C3
MUESTRA | : M1
AGREGADO GRUESO
IDENTIFICACION |  | GRAVA |  | PROMEDIO
MUESTRA |  | 3 | 4
(1) Peso del Material |  | 500 | 500
(2) Agua |  | 50 | 50
(3) Peso del Recipiente |  | 45.2 | 46.8
(4) Peso del Recipiente + agua + sal |  | 95.27 | 96.89
(5) Peso del Recipiente + sal |  | 45.27 | 46.89
(6) Peso de sal |  | 0.07 | 0.09
(7) Peso de agua |  | 45.2 | 46.8
(7) Porcentaje de Sal |  | 0.15 | 0.19 | 0.17
AGREGADO FINO
IDENTIFICACION |  | GRAVA |  | PROMEDIO
MUESTRA |  | 1 | 2
(1) Peso del Material |  | 100 | 100
(2) Agua |  | 50 | 50
(3) Peso del Recipiente |  | 46.9 | 45.9
(4) Peso del Recipiente + agua + sal |  | 97 | 96.01
(5) Peso del Recipiente + sal |  | 47 | 46.01
(6) Peso de sal |  | 0.1 | 0.11
(7) Peso de agua |  | 46.9 | 45.9
(7) Porcentaje de Sal |  | 0.21 | 0.24 | 0.23

## 04
UNIVERSIDAD NACIONAL DE PIURA
ESCUELA PROFESIONAL DE INGENIERIA DE MINAS
CENTRO ESTUDIOS GEOLOGICOS GEOTECNICOS Y DE MECANICA DE SUELOS
DETERMINACION DE SALES SOLUBLES
(NORMA ASTM D-1888)
LABORATORIO MECANICA DE SUELOS, CONCRETOS Y PAVIMENTOS
PROYECTO | : ESTUDIO DEFINITIVO DE LA CARRETERA CASMA-HUARAZ
SOLICITA | : MOTLIMA CONSULTORES S.A.
UBICACIÓN | : ANCASH
FECHA | : 19/04/05
CANTERA | : CASA BLANCA KM. 21+400 Lado Derecho
CALICATA | : C4
MUESTRA | : M2
AGREGADO GRUESO
IDENTIFICACION |  | GRAVA |  | PROMEDIO
MUESTRA |  | 3 | 4
(1) Peso del Material |  | 500 | 500
(2) Agua |  | 50 | 50
(3) Peso del Recipiente |  | 48.1 | 49.2
(4) Peso del Recipiente + agua + sal |  | 98.19 | 99.27
(5) Peso del Recipiente + sal |  | 48.19 | 49.27
(6) Peso de sal |  | 0.09 | 0.07
(7) Peso de agua |  | 48.1 | 49.2
(7) Porcentaje de Sal |  | 0.19 | 0.14 | 0.16
AGREGADO FINO
IDENTIFICACION |  | GRAVA |  | PROMEDIO
MUESTRA |  | 1 | 2
(1) Peso del Material |  | 100 | 100
(2) Agua |  | 50 | 50
(3) Peso del Recipiente |  | 47.5 | 48.5
(4) Peso del Recipiente + agua + sal |  | 97.61 | 98.6
(5) Peso del Recipiente + sal |  | 47.61 | 48.6
(6) Peso de sal |  | 0.11 | 0.1
(7) Peso de agua |  | 47.5 | 48.5
(7) Porcentaje de Sal |  | 0.23 | 0.21 | 0.22