## 01
UNIVERSIDAD NACIONAL DE PIURA
ESCUELA PROFESIONAL DE INGENIERIA DE MINAS
CENTRO ESTUDIOS GEOLOGICOS GEOTECNICOS Y DE MECANICA DE SUELOS
RESISTENCIA AL DESGASTE DEL AGREGADO GRUESO
MAQUINA DE LOS ANGELES (ASTM C-131)
PROYECTO | : ESTUDIO DEFINITIVO DE LA CARRETERA CASMA-HUARAZ
SOLICITA | : MOTLIMA CONSULTORES S.A.
TRAMO | : PARIACOTO-YUPASH
UBICACIÓN | : ANCASH
FECHA | : 27/04/05
CANTERA | : KM. 88+250 (LA CAPILLA) Lado Izquierdo
GRADO | : "A" (12 Esferas)
CALICATA | : C1
MUESTRA | : M1
MALLAS |  |  | PESOS POR TAMAÑOS (gr)
PASA (%) |  | RET (%) | ESPECIFICADOS | ENSAYADOS
11/2" |  | 1" | 1250 | 1250.21
1" |  | 3/4" | 1250 | 1250.14
3/4" |  | 1/2" | 1250 | 1250.17
1/2" |  | 3/8" | 1250 | 1250.1
CALCULOS DE ENSAYO
.PESO TOTAL DEL MATERIAL (gr) |  |  | 5000
.PESO DEL MAT. RETENIDO EN MALLA Nº 12 (gr) |  |  | 4004
.PESO DEL MAT. PASANTE LA MALLA Nº 12 (gr) |  |  | 996
.PORCENAJE DE DESGASTE (%) |  |  | 19.9
RESULTADOS DE ENSAYO
PORCENTAJE DE ABRASION: 19.9%

## 02
UNIVERSIDAD NACIONAL DE PIURA
ESCUELA PROFESIONAL DE INGENIERIA DE MINAS
CENTRO ESTUDIOS GEOLOGICOS GEOTECNICOS Y DE MECANICA DE SUELOS
RESISTENCIA AL DESGASTE DEL AGREGADO GRUESO
MAQUINA DE LOS ANGELES (ASTM C-131)
PROYECTO | : ESTUDIO DEFINITIVO DE LA CARRETERA CASMA-HUARAZ
SOLICITA | : MOTLIMA CONSULTORES S.A.
TRAMO | : PARIACOTO-YUPASH
UBICACIÓN | : ANCASH
FECHA | : 27/04/05
CANTERA | : KM. 88+250 (LA CAPILLA) Lado Izquierdo
GRADO | : "A" (12 Esferas)
CALICATA | : C2
MUESTRA | : M1/1
MALLAS |  |  | PESOS POR TAMAÑOS (gr)
PASA (%) |  | RET (%) | ESPECIFICADOS | ENSAYADOS
11/2" |  | 1" | 1250 | 1250.2
1" |  | 3/4" | 1250 | 1250.13
3/4" |  | 1/2" | 1250 | 1250.14
1/2" |  | 3/8" | 1250 | 1250.18
CALCULOS DE ENSAYO
.PESO TOTAL DEL MATERIAL (gr) |  |  | 5000
.PESO DEL MAT. RETENIDO EN MALLA Nº 12 (gr) |  |  | 4000
.PESO DEL MAT. PASANTE LA MALLA Nº 12 (gr) |  |  | 1000
.PORCENAJE DE DESGASTE (%) |  |  | 20
RESULTADOS DE ENSAYO
PORCENTAJE DE ABRASION: 20.0%