## 01
UNIVERSIDAD NACIONAL DE PIURA
ESCUELA PROFESIONAL DE INGENIERIA DE MINAS
CENTRO ESTUDIOS GEOLOGICOS GEOTECNICOS Y DE MECANICA DE SUELOS
EQUIVALENTE DE ARENA
(NORMA AASHTO T-176)
LABORATORIO MECANICA DE SUELOS, CONCRETOS Y PAVIMENTOS
PROYECTO | : ESTUDIO DEFINITIVO DE LA CARRETERA CASMA-HUARAZ
SOLICITA | : MOTLIMA CONSULTORES S.A.
TRAMO | : PARIACOTO-YUPASH
UBICACIÓN | : ANCASH
FECHA | : 29/04/05
CANTERA | : KM. 88+250 (LA CAPILLA) Lado Izquierdo
CALICATA | : C1
MUESTRA | : M1
DESCRIPCION |  | UNID | IDENTIFICACION |  |  | PROMEDIO
Nº DE ENSAYO |  |  | 1 | 2 | 3
Tamaño Máximo (pasa malla Nº4) |  | mm | 4.76 | 4.76 | 4.76
Hora de entrada a saturación |  | min | 10:45 | 10:47 | 10:49
Hora de salida de saturaciòn (más 10") |  | min | 10:55 | 10:57 | 10:59
Hora de entrada a decantación |  | min | 10:57 | 10:59 | 11:01
Hora de salida de decantación (más 20") |  | min | 11:27 | 11:29 | 11:31
Altura máxima de material fino |  | " | 8 | 8 | 8.5
Altura máxima de la arena |  | " | 3 | 3 | 3.1
Equivalente de Arena |  | % | 37.5 | 37.5 | 36.5 | 37.16
LA MUESTRA FUE REMITIDA POR EL INTERESADO

## 02
UNIVERSIDAD NACIONAL DE PIURA
ESCUELA PROFESIONAL DE INGENIERIA DE MINAS
CENTRO ESTUDIOS GEOLOGICOS GEOTECNICOS Y DE MECANICA DE SUELOS
EQUIVALENTE DE ARENA
(NORMA AASHTO T-176)
LABORATORIO MECANICA DE SUELOS, CONCRETOS Y PAVIMENTOS
PROYECTO | : ESTUDIO DEFINITIVO DE LA CARRETERA CASMA-HUARAZ
SOLICITA | : MOTLIMA CONSULTORES S.A.
TRAMO | : PARIACOTO-YUPASH
UBICACIÓN | : ANCASH
FECHA | : 29/04/05
CANTERA | : KM. 88+250 (LA CAPILLA) Lado Izquierdo
CALICATA | : C2
MUESTRA | : M1/1
DESCRIPCION |  | UNID | IDENTIFICACION |  |  | PROMEDIO
Nº DE ENSAYO |  |  | 1 | 2 | 3
Tamaño Máximo (pasa malla Nº4) |  | mm | 4.76 | 4.76 | 4.76
Hora de entrada a saturación |  | min | 9:45 | 9:47 | 9:49
Hora de salida de saturaciòn (más 10") |  | min | 9:55 | 9:57 | 9:59
Hora de entrada a decantación |  | min | 9:57 | 9:59 | 10:01
Hora de salida de decantación (más 20") |  | min | 10:27 | 10:29 | 10:31
Altura máxima de material fino |  | " | 8.5 | 8.5 | 8.5
Altura máxima de la arena |  | " | 3.1 | 3.15 | 3.1
Equivalente de Arena |  | % | 36.5 | 37.1 | 36.5 | 36.67
LA MUESTRA FUE REMITIDA POR EL INTERESADO