## 01
UNIVERSIDAD NACIONAL DE PIURA
ESCUELA PROFESIONAL DE INGENIERIA DE MINAS
CENTRO ESTUDIOS GEOLOGICOS GEOTECNICOS Y DE MECANICA DE SUELOS
SOLICITA | : MOTLIMA CONSULTORES S.A.
PROYECTO | : ESTUDIO DEFINITIVO DE LA CARRETERA CASMA-HUARAZ
TRAMO | : PARIACOTO-YUPASH
UBICACIÓN | : ANCASH
FECHA | : 20/04/05
CANTERA | : PAMPA COLORADA KM.23+400 Lado Izquierdo
CALICATA | : C1
MUESTRA | : M1
ENSAYO DE DURABILIDAD CON SULFATOS DE SODIO ASTM C-88
AGREGADO GRUESO ANALISIS CUALITATIVO
TAMAÑO |  | PESO REQUERIDO | PESO INICIAL | PESO FINAL | PERDIDA |  | GRADACION | % PERDIDA
|  | (gr) | (gr) | (gr) | PESO (gr) | (%) | ORIGINAL | CORREGIDA
2 1/2" | 1 1/2" | 5000 ± 500
1 1/2" | 1" | 1000 ± 50 | 1000 | 942 | 58 | 5.8 | 12 | 0.696
1" | 3/4" | 500 ± 30 | 500 | 458 | 42 | 8.4 | 9.5 | 0.798
3/4" | 1/2" | 670 ± 10 | 670.5 | 649.2 | 21.3 | 3.18 | 23.1 | 0.734
1/2" | 3/8" | 330 ± 5 | 330.2 | 320.1 | 10.1 | 3.06 | 29.2 | 0.893
3/8" | 4" | 300 ± 5 | 300.2 | 289.5 | 10.7 | 3.56 | 26.2 | 0.934
|  | PERDIDAS % | 4.055 |  |  | TOTALES | 100 | 4.055
AGREGADO FINO ANALISIS CUALITATIVO
TAMAÑO |  | PESO REQUERIDO | PESO INICIAL | PESO FINAL | PERDIDA |  | ESCALONADO | PERDIDA
|  | (gr) | (gr) | (gr) | PESO | (%) | ORIGINAL | CORREGIDA
3/8" | Nº 04 | 100 | 100 | 98.2 | 1.8 | 1.8 | 11.2 | 0.2
Nº 04 | Nº 08 | 100 | 100 | 97.2 | 2.8 | 2.8 | 14 | 0.39
Nº 08 | Nº 16 | 100 | 100 | 96.3 | 3.7 | 3.7 | 24.8 | 0.92
Nº 16 | Nº 30 | 100 | 100 | 98.1 | 1.9 | 1.9 | 21.5 | 0.41
Nº 30 | Nº 50 | 100 | 100 | 98.3 | 1.7 | 1.7 | 16.2 | 0.28
Nº 50 | Nº 100 | [5 empty] | 5.8
PASA Nº 100 | [6 empty] | 6.5
|  | PERDIDAS % | 2.2 |  |  | TOTALES | 100 | 2.2
Nota: La muestra fue remitida por el Solicitante.

## 02
UNIVERSIDAD NACIONAL DE PIURA
ESCUELA PROFESIONAL DE INGENIERIA DE MINAS
CENTRO ESTUDIOS GEOLOGICOS GEOTECNICOS Y DE MECANICA DE SUELOS
SOLICITA | : MOTLIMA CONSULTORES S.A.
PROYECTO | : ESTUDIO DEFINITIVO DE LA CARRETERA CASMA-HUARAZ
TRAMO | : PARIACOTO-YUPASH
UBICACIÓN | : ANCASH
FECHA | : 20/04/05
CANTERA | : PAMPA COLORADA KM.23+400 Lado Izquierdo
CALICATA | : C2
MUESTRA | : M1
ENSAYO DE DURABILIDAD CON SULFATOS DE SODIO ASTM C-88
AGREGADO GRUESO ANALISIS CUALITATIVO
TAMAÑO |  | PESO REQUERIDO | PESO INICIAL | PESO FINAL | PERDIDA |  | GRADACION | % PERDIDA
|  | (gr) | (gr) | (gr) | PESO (gr) | (%) | ORIGINAL | CORREGIDA
2 1/2" | 1 1/2" | 5000 ± 500
1 1/2" | 1" | 1000 ± 50 | 1003 | 973.2 | 27.1 | 2.71 | 16.2 | 0.439
1" | 3/4" | 500 ± 30 | 500.2 | 458.6 | 41.6 | 8.32 | 12.3 | 1.023
3/4" | 1/2" | 670 ± 10 | 670.2 | 645.7 | 24.5 | 3.66 | 23.5 | 0.859
1/2" | 3/8" | 330 ± 5 | 330.7 | 324.8 | 5.9 | 1.78 | 22.8 | 0.407
3/8" | 4" | 300 ± 5 | 300.3 | 293.8 | 6.5 | 2.16 | 25.2 | 0.545
|  | PERDIDAS % | 3.273 |  |  | TOTALES | 100 | 3.273
AGREGADO FINO ANALISIS CUALITATIVO
TAMAÑO |  | PESO REQUERIDO | PESO INICIAL | PESO FINAL | PERDIDA |  | ESCALONADO | PERDIDA
|  | (gr) | (gr) | (gr) | PESO | (%) | ORIGINAL | CORREGIDA
3/8" | Nº 04 | 100 | 100 | 98.2 | 1.8 | 1.8 | 10.5 | 0.19
Nº 04 | Nº 08 | 100 | 100 | 96.3 | 3.7 | 3.7 | 13.5 | 0.5
Nº 08 | Nº 16 | 100 | 100 | 98.2 | 1.8 | 1.8 | 22.8 | 0.41
Nº 16 | Nº 30 | 100 | 100 | 99.7 | 0.3 | 0.3 | 21.8 | 0.07
Nº 30 | Nº 50 | 100 | 100 | 97.3 | 2.7 | 2.7 | 16.5 | 0.45
Nº 50 | Nº 100 | [5 empty] | 8
PASA Nº 100 | [6 empty] | 6.9
|  | PERDIDAS % | 1.61 |  |  | TOTALES | 100 | 1.61
Nota: La muestra fue remitida por el Solicitante.