## 01
UNIVERSIDAD NACIONAL DE PIURA
ESCUELA PROFESIONAL DE INGENIERIA DE MINAS
CENTRO ESTUDIOS GEOLOGICOS GEOTECNICOS Y DE MECANICA DE SUELOS
EQUIVALENTE DE ARENA
(NORMA AASHTO T-176)
LABORATORIO MECANICA DE SUELOS, CONCRETOS Y PAVIMENTOS
PROYECTO | : ESTUDIO DEFINITIVO DE LA CARRETERA CASMA-HUARAZ
SOLICITA | : MOTLIMA CONSULTORES S.A.
UBICACIÓN | : ANCASH
FECHA | : 03/05/05
CANTERA | : PAMPA COLORADA KM.23+400 Lado Izquierdo
CALICATA | : C1
MUESTRA | : M1
DESCRIPCION |  | UNID | IDENTIFICACION |  |  | PROMEDIO
Nº DE ENSAYO |  |  | 1 | 2 | 3
Tamaño Máximo (pasa malla Nº4) |  | mm | 4.76 | 4.76 | 4.76
Hora de entrada a saturación |  | min | 12:40 | 12:42 | 12:44
Hora de salida de saturaciòn (más 10") |  | min | 12:50 | 12:52 | 12:54
Hora de entrada a decantación |  | min | 12:52 | 12:54 | 12:56
Hora de salida de decantación (más 20") |  | min | 13:22 | 13:24 | 13:26
Altura máxima de material fino |  | " | 5.7 | 5.75 | 5.75
Altura máxima de la arena |  | " | 4.15 | 4.2 | 4.2
Equivalente de Arena |  | % | 72.8 | 73 | 73 | 72.96
LA MUESTRA FUE REMITIDA POR EL INTERESADO

## 02
UNIVERSIDAD NACIONAL DE PIURA
ESCUELA PROFESIONAL DE INGENIERIA DE MINAS
CENTRO ESTUDIOS GEOLOGICOS GEOTECNICOS Y DE MECANICA DE SUELOS
EQUIVALENTE DE ARENA
(NORMA AASHTO T-176)
LABORATORIO MECANICA DE SUELOS, CONCRETOS Y PAVIMENTOS
PROYECTO | : ESTUDIO DEFINITIVO DE LA CARRETERA CASMA-HUARAZ
SOLICITA | : MOTLIMA CONSULTORES S.A.
UBICACIÓN | : ANCASH
FECHA | : 03/05/05
CANTERA | : PAMPA COLORADA KM.23+400 Lado Izquierdo
CALICATA | : C2
MUESTRA | : M1
DESCRIPCION |  | UNID | IDENTIFICACION |  |  | PROMEDIO
Nº DE ENSAYO |  |  | 1 | 2 | 3
Tamaño Máximo (pasa malla Nº4) |  | mm | 4.76 | 4.76 | 4.76
Hora de entrada a saturación |  | min | 1:20 | 1:22 | 1:24
Hora de salida de saturaciòn (más 10") |  | min | 1:30 | 1:32 | 1:34
Hora de entrada a decantación |  | min | 1:32 | 1:34 | 1:36
Hora de salida de decantación (más 20") |  | min | 2:02 | 2:04 | 2:06
Altura máxima de material fino |  | " | 6.2 | 6.3 | 6.2
Altura máxima de la arena |  | " | 4.4 | 4.4 | 4.4
Equivalente de Arena |  | % | 71 | 69.8 | 71 | 70.59
LA MUESTRA FUE REMITIDA POR EL INTERESADO