## 01
UNIVERSIDAD NACIONAL DE PIURA
ESCUELA PROFESIONAL DE INGENIERIA DE MINAS
CENTRO ESTUDIOS GEOLOGICOS GEOTECNICOS Y DE MECANICA DE SUELOS
ENSAYO DE ADHESIVIDAD RIEDEL WEBER
(NORMA MTC E220 - 1999)
LABORATORIO MECANICA DE SUELOS, CONCRETOS Y PAVIMENTOS
SOLICITA |  | : MOTLIMA CONSULTORES S.A
PROYECTO |  | : ESTUDIO DEFINITIVO DE LA CARRETERA CASMA-HUARAZ
UBICACIÓN |  | : ANCASH
FECHA |  | : 04/05/2005
CANTERA |  | : PAMPA COLORADA KM.23+400 Lado Izquierdo
CALICATA |  | : C1
MUESTRA |  | : M1
Tipo de Asfalto |  | Muestra Nº 03
85/100
CONCENTRACION |  | INDICE DE ADHESIVIDAD | OBSERVACION
(gr./lt Na2CO3)
Agua Destilada |  | 0
M/256 = 0.414 |  | 1 | No hay desprendimiento
M/128 = 0.828 |  | 2 | Desprendimiento Parcial
M/64 = 1.656 |  | 3 | Desprendimiento Parcial
M/32 = 3.312 |  | 4 | Desprendimiento Parcial
M/16 = 6.625 |  | 5 | Desprendimiento Parcial
M/8 = 13.25 |  | 6 | Desprendimiento Parcial
M/4 = 26.5 |  | 7 | Desprendimiento Parcial
M/2 = 53.0 |  | 8 | Desprendimiento Parcial
M/1 = 106.0 |  | 9 | Desprendimiento Total
Observaciones:
Tipo de cemento asfáltico |  | : 85/100
Desprendimiento parcial |  | : 2
Desprendimiento total |  | : 9

## 02
UNIVERSIDAD NACIONAL DE PIURA
ESCUELA PROFESIONAL DE INGENIERIA DE MINAS
CENTRO ESTUDIOS GEOLOGICOS GEOTECNICOS Y DE MECANICA DE SUELOS
ENSAYO DE ADHESIVIDAD RIEDEL WEBER
(NORMA MTC E220 - 1999)
LABORATORIO MECANICA DE SUELOS, CONCRETOS Y PAVIMENTOS
SOLICITA |  | : MOTLIMA CONSULTORES S.A
PROYECTO |  | : ESTUDIO DEFINITIVO DE LA CARRETERA CASMA-HUARAZ
UBICACIÓN |  | : ANCASH
FECHA |  | : 04/05/2005
CANTERA |  | : PAMPA COLORADA KM.23+400 Lado Izquierdo
CALICATA |  | : C2
MUESTRA |  | : M1
Tipo de Asfalto |  | Muestra Nº 03
85/100
CONCENTRACION |  | INDICE DE ADHESIVIDAD | OBSERVACION
(gr./lt Na2CO3)
Agua Destilada |  | 0
M/256 = 0.414 |  | 1 | No hay desprendimiento
M/128 = 0.828 |  | 2 | Desprendimiento Parcial
M/64 = 1.656 |  | 3 | Desprendimiento Parcial
M/32 = 3.312 |  | 4 | Desprendimiento Parcial
M/16 = 6.625 |  | 5 | Desprendimiento Parcial
M/8 = 13.25 |  | 6 | Desprendimiento Parcial
M/4 = 26.5 |  | 7 | Desprendimiento Parcial
M/2 = 53.0 |  | 8 | Desprendimiento Parcial
M/1 = 106.0 |  | 9 | Desprendimiento Total
Observaciones:
Tipo de cemento asfáltico |  | : 85/100
Desprendimiento parcial |  | : 2
Desprendimiento total |  | : 9

## 03
UNIVERSIDAD NACIONAL DE PIURA
ESCUELA PROFESIONAL DE INGENIERIA DE MINAS
CENTRO ESTUDIOS GEOLOGICOS GEOTECNICOS Y DE MECANICA DE SUELOS
ENSAYO DE ADHESIVIDAD RIEDEL WEBER
(NORMA MTC E220 - 1999)
LABORATORIO MECANICA DE SUELOS, CONCRETOS Y PAVIMENTOS
SOLICITA |  | : MOTLIMA CONSULTORES S.A
PROYECTO |  | : ESTUDIO DEFINITIVO DE LA CARRETERA CASMA-HUARAZ
UBICACIÓN |  | : ANCASH
FECHA |  | : 04/05/2005
CANTERA |  | : PAMPA COLORADA KM.23+400 Lado Izquierdo
CALICATA |  | : C3
MUESTRA |  | : M1
Tipo de Asfalto |  | Muestra Nº 03
85/100
CONCENTRACION |  | INDICE DE ADHESIVIDAD | OBSERVACION
(gr./lt Na2CO3)
Agua Destilada |  | 0
M/256 = 0.414 |  | 1 | No hay desprendimiento
M/128 = 0.828 |  | 2 | Desprendimiento Parcial
M/64 = 1.656 |  | 3 | Desprendimiento Parcial
M/32 = 3.312 |  | 4 | Desprendimiento Parcial
M/16 = 6.625 |  | 5 | Desprendimiento Parcial
M/8 = 13.25 |  | 6 | Desprendimiento Parcial
M/4 = 26.5 |  | 7 | Desprendimiento Parcial
M/2 = 53.0 |  | 8 | Desprendimiento Parcial
M/1 = 106.0 |  | 9 | Desprendimiento Total
Observaciones:
Tipo de cemento asfáltico |  | : 85/100
Desprendimiento parcial |  | : 2
Desprendimiento total |  | : 9

## 04
UNIVERSIDAD NACIONAL DE PIURA
ESCUELA PROFESIONAL DE INGENIERIA DE MINAS
CENTRO ESTUDIOS GEOLOGICOS GEOTECNICOS Y DE MECANICA DE SUELOS
ENSAYO DE ADHESIVIDAD RIEDEL WEBER
(NORMA MTC E220 - 1999)
LABORATORIO MECANICA DE SUELOS, CONCRETOS Y PAVIMENTOS
SOLICITA |  | : MOTLIMA CONSULTORES S.A
PROYECTO |  | : ESTUDIO DEFINITIVO DE LA CARRETERA CASMA-HUARAZ
UBICACIÓN |  | : ANCASH
FECHA |  | : 04/05/2005
CANTERA |  | : PAMPA COLORADA KM.23+400 Lado Izquierdo
CALICATA |  | : C4
MUESTRA |  | : M1
Tipo de Asfalto |  | Muestra Nº 03
85/100
CONCENTRACION |  | INDICE DE ADHESIVIDAD | OBSERVACION
(gr./lt Na2CO3)
Agua Destilada |  | 0
M/256 = 0.414 |  | 1 | No hay desprendimiento
M/128 = 0.828 |  | 2 | Desprendimiento Parcial
M/64 = 1.656 |  | 3 | Desprendimiento Parcial
M/32 = 3.312 |  | 4 | Desprendimiento Parcial
M/16 = 6.625 |  | 5 | Desprendimiento Parcial
M/8 = 13.25 |  | 6 | Desprendimiento Parcial
M/4 = 26.5 |  | 7 | Desprendimiento Parcial
M/2 = 53.0 |  | 8 | Desprendimiento Parcial
M/1 = 106.0 |  | 9 | Desprendimiento Total
Observaciones:
Tipo de cemento asfáltico |  | : 85/100
Desprendimiento parcial |  | : 2
Desprendimiento total |  | : 9