## C1M1
UNIVERSIDAD NACIONAL DE PIURA
ESCUELA PROFESIONAL DE INGENIERIA DE MINAS
CENTRO ESTUDIOS GEOLOGICOS GEOTECNICOS Y DE MECANICA DE SUELOS
RESISTENCIA AL DESGASTE DEL AGREGADO GRUESO
MAQUINA DE LOS ANGELES (ASTM C-131)
PROYECTO | : ESTUDIO DEFINITIVO DE LA CARRETERA CASMA-HUARAZ
SOLICITA | : MOTLIMA CONSULTORES S.A.
TRAMO | : PARIACOTO-YUPASH
UBICACIÓN | : ANCASH
FECHA | : 27/04/05
CANTERA | : PIRA KM.12+500 DE LA CARRETERA YUPASH-PAMPA GRANDE
GRADO | : "A" (12 Esferas)
CALICATA | : C1
MUESTRA | : M1
MALLAS |  |  | PESOS POR TAMAÑOS (gr)
PASA (%) |  | RET (%) | ESPECIFICADOS | ENSAYADOS
11/2" |  | 1" | 1250 | 1250.12
1" |  | 3/4" | 1250 | 1250.18
3/4" |  | 1/2" | 1250 | 1250.07
1/2" |  | 3/8" | 1250 | 1250.08
CALCULOS DE ENSAYO
.PESO TOTAL DEL MATERIAL (gr) |  |  | 5000
.PESO DEL MAT. RETENIDO EN MALLA Nº 12 (gr) |  |  | 3913
.PESO DEL MAT. PASANTE LA MALLA Nº 12 (gr) |  |  | 1087
.PORCENAJE DE DESGASTE (%) |  |  | 21.7
RESULTADOS DE ENSAYO
PORCENTAJE DE ABRASION: 21.7%

## C2M1
UNIVERSIDAD NACIONAL DE PIURA
ESCUELA PROFESIONAL DE INGENIERIA DE MINAS
CENTRO ESTUDIOS GEOLOGICOS GEOTECNICOS Y DE MECANICA DE SUELOS
RESISTENCIA AL DESGASTE DEL AGREGADO GRUESO
MAQUINA DE LOS ANGELES (ASTM C-131)
PROYECTO | : ESTUDIO DEFINITIVO DE LA CARRETERA CASMA-HUARAZ
SOLICITA | : MOTLIMA CONSULTORES S.A.
TRAMO | : PARIACOTO-YUPASH
UBICACIÓN | : ANCASH
FECHA | : 27/04/05
CANTERA | : PIRA KM.12+500 DE LA CARRETERA YUPASH-PAMPA GRANDE
GRADO | : "A" (12 Esferas)
CALICATA | : C2
MUESTRA | : M1
MALLAS |  |  | PESOS POR TAMAÑOS (gr)
PASA (%) |  | RET (%) | ESPECIFICADOS | ENSAYADOS
11/2" |  | 1" | 1250 | 1250.14
1" |  | 3/4" | 1250 | 1250.03
3/4" |  | 1/2" | 1250 | 1250.07
1/2" |  | 3/8" | 1250 | 1250.18
CALCULOS DE ENSAYO
.PESO TOTAL DEL MATERIAL (gr) |  |  | 5000
.PESO DEL MAT. RETENIDO EN MALLA Nº 12 (gr) |  |  | 3900
.PESO DEL MAT. PASANTE LA MALLA Nº 12 (gr) |  |  | 1100
.PORCENAJE DE DESGASTE (%) |  |  | 22
RESULTADOS DE ENSAYO
PORCENTAJE DE ABRASION: 22.0%

## C5M1
UNIVERSIDAD NACIONAL DE PIURA
ESCUELA PROFESIONAL DE INGENIERIA DE MINAS
CENTRO ESTUDIOS GEOLOGICOS GEOTECNICOS Y DE MECANICA DE SUELOS
RESISTENCIA AL DESGASTE DEL AGREGADO GRUESO
MAQUINA DE LOS ANGELES (ASTM C-131)
PROYECTO | : ESTUDIO DEFINITIVO DE LA CARRETERA CASMA-HUARAZ
SOLICITA | : MOTLIMA CONSULTORES S.A.
TRAMO | : PARIACOTO-YUPASH
UBICACIÓN | : ANCASH
FECHA | : 27/04/05
CANTERA | : PIRA KM.12+500 DE LA CARRETERA YUPASH-PAMPA GRANDE
GRADO | : "A" (12 Esferas)
CALICATA | : C5
MUESTRA | : M1
MALLAS |  |  | PESOS POR TAMAÑOS (gr)
PASA (%) |  | RET (%) | ESPECIFICADOS | ENSAYADOS
11/2" |  | 1" | 1250
1" |  | 3/4" | 1250
3/4" |  | 1/2" | 1250
1/2" |  | 3/8" | 1250
CALCULOS DE ENSAYO
.PESO TOTAL DEL MATERIAL (gr) |  |  | 5000
.PESO DEL MAT. RETENIDO EN MALLA Nº 12 (gr) |  |  | 3251
.PESO DEL MAT. PASANTE LA MALLA Nº 12 (gr) |  |  | 1749
.PORCENAJE DE DESGASTE (%) |  |  | 35
RESULTADOS DE ENSAYO
PORCENTAJE DE ABRASION: 35.0%

## C6M1
UNIVERSIDAD NACIONAL DE PIURA
ESCUELA PROFESIONAL DE INGENIERIA DE MINAS
CENTRO ESTUDIOS GEOLOGICOS GEOTECNICOS Y DE MECANICA DE SUELOS
RESISTENCIA AL DESGASTE DEL AGREGADO GRUESO
MAQUINA DE LOS ANGELES (ASTM C-131)
PROYECTO | : ESTUDIO DEFINITIVO DE LA CARRETERA CASMA-HUARAZ
SOLICITA | : MOTLIMA CONSULTORES S.A.
TRAMO | : PARIACOTO-YUPASH
UBICACIÓN | : ANCASH
FECHA | : 27/04/05
CANTERA | : PIRA KM.12+500 DE LA CARRETERA YUPASH-PAMPA GRANDE
GRADO | : "A" (12 Esferas)
CALICATA | : C6
MUESTRA | : M1
MALLAS |  |  | PESOS POR TAMAÑOS (gr)
PASA (%) |  | RET (%) | ESPECIFICADOS | ENSAYADOS
11/2" |  | 1" | 1250
1" |  | 3/4" | 1250
3/4" |  | 1/2" | 1250
1/2" |  | 3/8" | 1250
CALCULOS DE ENSAYO
.PESO TOTAL DEL MATERIAL (gr) |  |  | 5000
.PESO DEL MAT. RETENIDO EN MALLA Nº 12 (gr) |  |  | 3365
.PESO DEL MAT. PASANTE LA MALLA Nº 12 (gr) |  |  | 1635
.PORCENAJE DE DESGASTE (%) |  |  | 32.7
RESULTADOS DE ENSAYO
PORCENTAJE DE ABRASION: 32.7%

## C7M1
UNIVERSIDAD NACIONAL DE PIURA
ESCUELA PROFESIONAL DE INGENIERIA DE MINAS
CENTRO ESTUDIOS GEOLOGICOS GEOTECNICOS Y DE MECANICA DE SUELOS
RESISTENCIA AL DESGASTE DEL AGREGADO GRUESO
MAQUINA DE LOS ANGELES (ASTM C-131)
PROYECTO | : ESTUDIO DEFINITIVO DE LA CARRETERA CASMA-HUARAZ
SOLICITA | : MOTLIMA CONSULTORES S.A.
TRAMO | : PARIACOTO-YUPASH
UBICACIÓN | : ANCASH
FECHA | : 27/04/05
CANTERA | : PIRA KM.12+500 DE LA CARRETERA YUPASH-PAMPA GRANDE
GRADO | : "A" (12 Esferas)
CALICATA | : C7
MUESTRA | : M1
MALLAS |  |  | PESOS POR TAMAÑOS (gr)
PASA (%) |  | RET (%) | ESPECIFICADOS | ENSAYADOS
11/2" |  | 1" | 1250
1" |  | 3/4" | 1250
3/4" |  | 1/2" | 1250
1/2" |  | 3/8" | 1250
CALCULOS DE ENSAYO
.PESO TOTAL DEL MATERIAL (gr) |  |  | 5000
.PESO DEL MAT. RETENIDO EN MALLA Nº 12 (gr) |  |  | 3378
.PESO DEL MAT. PASANTE LA MALLA Nº 12 (gr) |  |  | 1622
.PORCENAJE DE DESGASTE (%) |  |  | 32.4
RESULTADOS DE ENSAYO
PORCENTAJE DE ABRASION: 32.4%

## C8M1
UNIVERSIDAD NACIONAL DE PIURA
ESCUELA PROFESIONAL DE INGENIERIA DE MINAS
CENTRO ESTUDIOS GEOLOGICOS GEOTECNICOS Y DE MECANICA DE SUELOS
RESISTENCIA AL DESGASTE DEL AGREGADO GRUESO
MAQUINA DE LOS ANGELES (ASTM C-131)
PROYECTO | : ESTUDIO DEFINITIVO DE LA CARRETERA CASMA-HUARAZ
SOLICITA | : MOTLIMA CONSULTORES S.A.
TRAMO | : PARIACOTO-YUPASH
UBICACIÓN | : ANCASH
FECHA | : 27/04/05
CANTERA | : PIRA KM.12+500 DE LA CARRETERA YUPASH-PAMPA GRANDE
GRADO | : "A" (12 Esferas)
CALICATA | : C8
MUESTRA | : M1
MALLAS |  |  | PESOS POR TAMAÑOS (gr)
PASA (%) |  | RET (%) | ESPECIFICADOS | ENSAYADOS
11/2" |  | 1" | 1250
1" |  | 3/4" | 1250
3/4" |  | 1/2" | 1250
1/2" |  | 3/8" | 1250
CALCULOS DE ENSAYO
.PESO TOTAL DEL MATERIAL (gr) |  |  | 5000
.PESO DEL MAT. RETENIDO EN MALLA Nº 12 (gr) |  |  | 3278
.PESO DEL MAT. PASANTE LA MALLA Nº 12 (gr) |  |  | 1722
.PORCENAJE DE DESGASTE (%) |  |  | 34.4
RESULTADOS DE ENSAYO
PORCENTAJE DE ABRASION: 34.4%

## C9M1
UNIVERSIDAD NACIONAL DE PIURA
ESCUELA PROFESIONAL DE INGENIERIA DE MINAS
CENTRO ESTUDIOS GEOLOGICOS GEOTECNICOS Y DE MECANICA DE SUELOS
RESISTENCIA AL DESGASTE DEL AGREGADO GRUESO
MAQUINA DE LOS ANGELES (ASTM C-131)
PROYECTO | : ESTUDIO DEFINITIVO DE LA CARRETERA CASMA-HUARAZ
SOLICITA | : MOTLIMA CONSULTORES S.A.
TRAMO | : PARIACOTO-YUPASH
UBICACIÓN | : ANCASH
FECHA | : 27/04/05
CANTERA | : PIRA KM.12+500 DE LA CARRETERA YUPASH-PAMPA GRANDE
GRADO | : "A" (12 Esferas)
CALICATA | : C9
MUESTRA | : M1
MALLAS |  |  | PESOS POR TAMAÑOS (gr)
PASA (%) |  | RET (%) | ESPECIFICADOS | ENSAYADOS
11/2" |  | 1" | 1250
1" |  | 3/4" | 1250
3/4" |  | 1/2" | 1250
1/2" |  | 3/8" | 1250
CALCULOS DE ENSAYO
.PESO TOTAL DEL MATERIAL (gr) |  |  | 5000
.PESO DEL MAT. RETENIDO EN MALLA Nº 12 (gr) |  |  | 3389
.PESO DEL MAT. PASANTE LA MALLA Nº 12 (gr) |  |  | 1611
.PORCENAJE DE DESGASTE (%) |  |  | 32.2
RESULTADOS DE ENSAYO
PORCENTAJE DE ABRASION: 32.2%