## C1M1
UNIVERSIDAD NACIONAL DE PIURA
ESCUELA PROFESIONAL DE INGENIERIA DE MINAS
CENTRO ESTUDIOS GEOLOGICOS GEOTECNICOS Y DE MECANICA DE SUELOS
SOLICITA | : MOTLIMA CONSULTORES S.A.
PROYECTO | : ESTUDIO DEFINITIVO DE LA CARRETERA CASMA-HUARAZ
TRAMO | : PARIACOTO-YUPASH
UBICACIÓN | : ANCASH
FECHA | : 22/04/05
CANTERA | : QUEBRADA VINCHOTA KM. 56+100 Lado Derecho
CALICATA | : C1
MUESTRA | : M1
ENSAYO DE DURABILIDAD CON SULFATOS DE SODIO ASTM C-88
AGREGADO GRUESO ANALISIS CUALITATIVO
TAMAÑO |  | PESO REQUERIDO | PESO INICIAL | PESO FINAL | PERDIDA |  | GRADACION | PERDIDA
|  | (gr) | (gr) | (gr) | PESO (gr) | (%) | ORIGINAL | CORREGIDA
2 1/2" | 1 1/2" | 5000 ± 500
1 1/2" | 1" | 1000 ± 50 | 1002 | 982.5 | 17.7 | 1.77 | 10.2 | 0.181
1" | 3/4" | 500 ± 30 | 500.4 | 452.3 | 48.1 | 9.61 | 10.5 | 1.009
3/4" | 1/2" | 670 ± 10 | 670.1 | 640.3 | 29.8 | 4.45 | 24.3 | 1.081
1/2" | 3/8" | 330 ± 5 | 330.5 | 323.9 | 6.6 | 2 | 28.9 | 0.577
3/8" | 4" | 300 ± 5 | 300.1 | 287.4 | 12.7 | 4.23 | 26.1 | 1.105
|  | PERDIDAS % | 3.952 |  |  | TOTALES | 100 | 3.952
AGREGADO FINO ANALISIS CUALITATIVO
TAMAÑO |  | PESO REQUERIDO | PESO INICIAL | PESO FINAL | PERDIDA |  | ESCALONADO | PERDIDA
|  | (gr) | (gr) | (gr) | PESO | (%) | ORIGINAL | CORREGIDA
3/8" | Nº 04 | 100 | 100 | 97.8 | 2.2 | 2.2 | 11.2 | 0.25
Nº 04 | Nº 08 | 100 | 100 | 92.8 | 7.2 | 7.2 | 10.2 | 0.73
Nº 08 | Nº 16 | 100 | 100 | 95.4 | 4.6 | 4.6 | 25 | 1.15
Nº 16 | Nº 30 | 100 | 100 | 99.1 | 0.9 | 0.9 | 22 | 0.2
Nº 30 | Nº 50 | 100 | 100 | 98.8 | 1.2 | 1.2 | 18 | 0.22
Nº 50 | Nº 100 | [5 empty] | 7.3
PASA Nº 100 | [6 empty] | 6.3
|  | PERDIDAS % | 2.54 |  |  | TOTALES | 100 | 2.54
Nota: La muestra fue remitida por el Solicitante.

## C2M1
UNIVERSIDAD NACIONAL DE PIURA
ESCUELA PROFESIONAL DE INGENIERIA DE MINAS
CENTRO ESTUDIOS GEOLOGICOS GEOTECNICOS Y DE MECANICA DE SUELOS
SOLICITA | : MOTLIMA CONSULTORES S.A.
PROYECTO | : ESTUDIO DEFINITIVO DE LA CARRETERA CASMA-HUARAZ
TRAMO | : PARIACOTO-YUPASH
UBICACIÓN | : ANCASH
FECHA | : 22/04/05
CANTERA | : QUEBRADA VINCHOTA KM. 56+100 Lado Derecho
CALICATA | : C2
MUESTRA | : M1
ENSAYO DE DURABILIDAD CON SULFATOS DE SODIO ASTM C-88
AGREGADO GRUESO ANALISIS CUALITATIVO
TAMAÑO |  | PESO REQUERIDO | PESO INICIAL | PESO FINAL | PERDIDA |  | GRADACION | PERDIDA
|  | (gr) | (gr) | (gr) | PESO (gr) | (%) | ORIGINAL | CORREGIDA
2 1/2" | 1 1/2" | 5000 ± 500
1 1/2" | 1" | 1000 ± 50 | 1000 | 982.3 | 17.7 | 1.77 | 10.2 | 0.181
1" | 3/4" | 500 ± 30 | 500.4 | 452.3 | 48.1 | 9.61 | 10.5 | 1.009
3/4" | 1/2" | 670 ± 10 | 670.1 | 640.2 | 29.9 | 4.46 | 24.3 | 1.084
1/2" | 3/8" | 330 ± 5 | 330.5 | 323.9 | 6.6 | 2 | 28.9 | 0.577
3/8" | 4" | 300 ± 5 | 300.1 | 287.4 | 12.7 | 4.23 | 26.3 | 1.113
|  | PERDIDAS % | 3.964 |  |  | TOTALES | 100 | 3.964
AGREGADO FINO ANALISIS CUALITATIVO
TAMAÑO |  | PESO REQUERIDO | PESO INICIAL | PESO FINAL | PERDIDA |  | ESCALONADO | PERDIDA
|  | (gr) | (gr) | (gr) | PESO | (%) | ORIGINAL | CORREGIDA
3/8" | Nº 04 | 100 | 100 | 97.8 | 2.2 | 2.2 | 11.2 | 0.25
Nº 04 | Nº 08 | 100 | 100 | 92.8 | 7.2 | 7.2 | 16.2 | 0.17
Nº 08 | Nº 16 | 100 | 100 | 95.4 | 4.6 | 4.6 | 25 | 1.15
Nº 16 | Nº 30 | 100 | 100 | 99.1 | 0.9 | 0.9 | 22 | 0.2
Nº 30 | Nº 50 | 100 | 100 | 98.8 | 1.2 | 1.2 | 18 | 0.22
Nº 50 | Nº 100 | [5 empty] | 7.3
PASA Nº 100 | [6 empty] | 6.3
|  | PERDIDAS % | 2.98 |  |  | TOTALES | 106 | 2.98
Nota: La muestra fue remitida por el Solicitante.

## C5M1
UNIVERSIDAD NACIONAL DE PIURA
ESCUELA PROFESIONAL DE INGENIERIA DE MINAS
CENTRO ESTUDIOS GEOLOGICOS GEOTECNICOS Y DE MECANICA DE SUELOS
SOLICITA | : MOTLIMA CONSULTORES S.A.
PROYECTO | : ESTUDIO DEFINITIVO DE LA CARRETERA CASMA-HUARAZ
TRAMO | : PARIACOTO-YUPASH
UBICACIÓN | : ANCASH
FECHA | : 22/04/05
CANTERA | : QUEBRADA VINCHOTA KM. 56+100 Lado Derecho
CALICATA | : C5
MUESTRA | : M1
ENSAYO DE DURABILIDAD CON SULFATOS DE SODIO ASTM C-88
AGREGADO GRUESO ANALISIS CUALITATIVO
TAMAÑO |  | PESO REQUERIDO | PESO INICIAL | PESO FINAL | PERDIDA |  | GRADACION | PERDIDA
|  | (gr) | (gr) | (gr) | PESO (gr) | (%) | ORIGINAL | CORREGIDA
2 1/2" | 1 1/2" | 5000 ± 500
1 1/2" | 1" | 1000 ± 50 | 1000.2 | 983.2 | 17 | 1.7 | 10.2 | 0.173
1" | 3/4" | 500 ± 30 | 500.4 | 455.2 | 45.2 | 9.03 | 10.5 | 0.948
3/4" | 1/2" | 670 ± 10 | 670.1 | 642.3 | 27.8 | 4.15 | 24.3 | 1.008
1/2" | 3/8" | 330 ± 5 | 330.5 | 326.2 | 4.3 | 1.3 | 28.9 | 0.376
3/8" | 4" | 300 ± 5 | 300.1 | 284.1 | 16 | 5.33 | 26.3 | 1.402
|  | PERDIDAS % | 3.908 |  |  | TOTALES | 100.2 | 3.908
AGREGADO FINO ANALISIS CUALITATIVO
TAMAÑO |  | PESO REQUERIDO | PESO INICIAL | PESO FINAL | PERDIDA |  | ESCALONADO | PERDIDA
|  | (gr) | (gr) | (gr) | PESO | (%) | ORIGINAL | CORREGIDA
3/8" | Nº 04 | 100 | 100 | 96.5 | 3.5 | 3.5 | 11.2 | 0.39
Nº 04 | Nº 08 | 100 | 100 | 93.2 | 6.8 | 6.8 | 10.2 | 0.69
Nº 08 | Nº 16 | 100 | 100 | 94.8 | 5.2 | 5.2 | 25 | 1.3
Nº 16 | Nº 30 | 100 | 100 | 98.9 | 1.1 | 1.1 | 22 | 0.24
Nº 30 | Nº 50 | 100 | 100 | 98.7 | 1.3 | 1.3 | 18 | 0.23
Nº 50 | Nº 100 | [5 empty] | 7.3
PASA Nº 100 | [6 empty] | 6.3
|  | PERDIDAS % | 2.86 |  |  | TOTALES | 100 | 2.86
Nota: La muestra fue remitida por el Solicitante.

## C6M1
UNIVERSIDAD NACIONAL DE PIURA
ESCUELA PROFESIONAL DE INGENIERIA DE MINAS
CENTRO ESTUDIOS GEOLOGICOS GEOTECNICOS Y DE MECANICA DE SUELOS
SOLICITA | : MOTLIMA CONSULTORES S.A.
PROYECTO | : ESTUDIO DEFINITIVO DE LA CARRETERA CASMA-HUARAZ
TRAMO | : PARIACOTO-YUPASH
UBICACIÓN | : ANCASH
FECHA | : 22/04/05
CANTERA | : QUEBRADA VINCHOTA KM. 56+100 Lado Derecho
CALICATA | : C6
MUESTRA | : M1
ENSAYO DE DURABILIDAD CON SULFATOS DE SODIO ASTM C-88
AGREGADO GRUESO ANALISIS CUALITATIVO
TAMAÑO |  | PESO REQUERIDO | PESO INICIAL | PESO FINAL | PERDIDA |  | GRADACION | PERDIDA
|  | (gr) | (gr) | (gr) | PESO (gr) | (%) | ORIGINAL | CORREGIDA
2 1/2" | 1 1/2" | 5000 ± 500
1 1/2" | 1" | 1000 ± 50 | 1000.2 | 980.2 | 20 | 2 | 10.2 | 0.204
1" | 3/4" | 500 ± 30 | 500.4 | 456.3 | 44.1 | 8.81 | 10.5 | 0.925
3/4" | 1/2" | 670 ± 10 | 670.1 | 641.2 | 28.9 | 4.31 | 24.3 | 1.048
1/2" | 3/8" | 330 ± 5 | 330.5 | 325.6 | 4.9 | 1.48 | 28.9 | 0.428
3/8" | 4" | 300 ± 5 | 300.1 | 288.2 | 11.9 | 3.97 | 26.3 | 1.043
|  | PERDIDAS % | 3.649 |  |  | TOTALES | 100.2 | 3.649
AGREGADO FINO ANALISIS CUALITATIVO
TAMAÑO |  | PESO REQUERIDO | PESO INICIAL | PESO FINAL | PERDIDA |  | ESCALONADO | PERDIDA
|  | (gr) | (gr) | (gr) | PESO | (%) | ORIGINAL | CORREGIDA
3/8" | Nº 04 | 100 | 100 | 98.1 | 1.9 | 1.9 | 11.2 | 0.21
Nº 04 | Nº 08 | 100 | 100 | 94.5 | 5.5 | 5.5 | 10.2 | 0.56
Nº 08 | Nº 16 | 100 | 100 | 96.2 | 3.8 | 3.8 | 25 | 0.95
Nº 16 | Nº 30 | 100 | 100 | 97.8 | 2.2 | 2.2 | 22 | 0.48
Nº 30 | Nº 50 | 100 | 100 | 95.8 | 4.2 | 4.2 | 18 | 0.76
Nº 50 | Nº 100 | [5 empty] | 7.3
PASA Nº 100 | [6 empty] | 6.3
|  | PERDIDAS % | 2.96 |  |  | TOTALES | 100 | 2.96
Nota: La muestra fue remitida por el Solicitante.

## C7M1
UNIVERSIDAD NACIONAL DE PIURA
ESCUELA PROFESIONAL DE INGENIERIA DE MINAS
CENTRO ESTUDIOS GEOLOGICOS GEOTECNICOS Y DE MECANICA DE SUELOS
SOLICITA | : MOTLIMA CONSULTORES S.A.
PROYECTO | : ESTUDIO DEFINITIVO DE LA CARRETERA CASMA-HUARAZ
TRAMO | : PARIACOTO-YUPASH
UBICACIÓN | : ANCASH
FECHA | : 22/04/05
CANTERA | : QUEBRADA VINCHOTA KM. 56+100 Lado Derecho
CALICATA | : C7
MUESTRA | : M1
ENSAYO DE DURABILIDAD CON SULFATOS DE SODIO ASTM C-88
AGREGADO GRUESO ANALISIS CUALITATIVO
TAMAÑO |  | PESO REQUERIDO | PESO INICIAL | PESO FINAL | PERDIDA |  | GRADACION | PERDIDA
|  | (gr) | (gr) | (gr) | PESO (gr) | (%) | ORIGINAL | CORREGIDA
2 1/2" | 1 1/2" | 5000 ± 500
1 1/2" | 1" | 1000 ± 50 | 1000.2 | 983.4 | 16.8 | 1.68 | 10.2 | 0.171
1" | 3/4" | 500 ± 30 | 500.4 | 458.2 | 42.2 | 8.43 | 10.5 | 0.885
3/4" | 1/2" | 670 ± 10 | 670.1 | 645.2 | 24.9 | 3.72 | 24.3 | 0.903
1/2" | 3/8" | 330 ± 5 | 330.5 | 325.6 | 4.9 | 1.48 | 28.9 | 0.428
3/8" | 4" | 300 ± 5 | 300.1 | 295.2 | 4.9 | 1.63 | 26.3 | 0.429
|  | PERDIDAS % | 2.818 |  |  | TOTALES | 100.2 | 2.818
AGREGADO FINO ANALISIS CUALITATIVO
TAMAÑO |  | PESO REQUERIDO | PESO INICIAL | PESO FINAL | PERDIDA |  | ESCALONADO | PERDIDA
|  | (gr) | (gr) | (gr) | PESO | (%) | ORIGINAL | CORREGIDA
3/8" | Nº 04 | 100 | 100 | 98.2 | 1.8 | 1.8 | 11.2 | 0.2
Nº 04 | Nº 08 | 100 | 100 | 95.6 | 4.4 | 4.4 | 10.2 | 0.45
Nº 08 | Nº 16 | 100 | 100 | 94.7 | 5.3 | 5.3 | 25 | 1.33
Nº 16 | Nº 30 | 100 | 100 | 98.5 | 1.5 | 1.5 | 22 | 0.33
Nº 30 | Nº 50 | 100 | 100 | 97.9 | 2.1 | 2.1 | 18 | 0.38
Nº 50 | Nº 100 | [5 empty] | 7.3
PASA Nº 100 | [6 empty] | 6.3
|  | PERDIDAS % | 2.68 |  |  | TOTALES | 100 | 2.68
Nota: La muestra fue remitida por el Solicitante.

## C8M1
UNIVERSIDAD NACIONAL DE PIURA
ESCUELA PROFESIONAL DE INGENIERIA DE MINAS
CENTRO ESTUDIOS GEOLOGICOS GEOTECNICOS Y DE MECANICA DE SUELOS
SOLICITA | : MOTLIMA CONSULTORES S.A.
PROYECTO | : ESTUDIO DEFINITIVO DE LA CARRETERA CASMA-HUARAZ
TRAMO | : PARIACOTO-YUPASH
UBICACIÓN | : ANCASH
FECHA | : 22/04/05
CANTERA | : QUEBRADA VINCHOTA KM. 56+100 Lado Derecho
CALICATA | : C8
MUESTRA | : M1
ENSAYO DE DURABILIDAD CON SULFATOS DE SODIO ASTM C-88
AGREGADO GRUESO ANALISIS CUALITATIVO
TAMAÑO |  | PESO REQUERIDO | PESO INICIAL | PESO FINAL | PERDIDA |  | GRADACION | PERDIDA
|  | (gr) | (gr) | (gr) | PESO (gr) | (%) | ORIGINAL | CORREGIDA
2 1/2" | 1 1/2" | 5000 ± 500
1 1/2" | 1" | 1000 ± 50 | 1000.2 | 996.3 | 3.9 | 0.39 | 10.2 | 0.04
1" | 3/4" | 500 ± 30 | 500.4 | 478.2 | 22.2 | 4.44 | 10.5 | 0.466
3/4" | 1/2" | 670 ± 10 | 670.1 | 668.2 | 1.9 | 0.28 | 24.3 | 0.069
1/2" | 3/8" | 330 ± 5 | 330.5 | 312.2 | 18.3 | 5.54 | 28.9 | 1.6
3/8" | 4" | 300 ± 5 | 300.1 | 292.2 | 7.9 | 2.63 | 26.3 | 0.692
|  | PERDIDAS % | 2.867 |  |  | TOTALES | 100.2 | 2.867
AGREGADO FINO ANALISIS CUALITATIVO
TAMAÑO |  | PESO REQUERIDO | PESO INICIAL | PESO FINAL | PERDIDA |  | ESCALONADO | PERDIDA
|  | (gr) | (gr) | (gr) | PESO | (%) | ORIGINAL | CORREGIDA
3/8" | Nº 04 | 100 | 100 | 98.2 | 1.8 | 1.8 | 11.2 | 0.2
Nº 04 | Nº 08 | 100 | 100 | 90.3 | 9.7 | 9.7 | 10.2 | 0.99
Nº 08 | Nº 16 | 100 | 100 | 95.8 | 4.2 | 4.2 | 25 | 1.05
Nº 16 | Nº 30 | 100 | 100 | 98.6 | 1.4 | 1.4 | 22 | 0.31
Nº 30 | Nº 50 | 100 | 100 | 96.8 | 3.2 | 3.2 | 18 | 0.58
Nº 50 | Nº 100 | [5 empty] | 7.3
PASA Nº 100 | [6 empty] | 6.3
|  | PERDIDAS % | 3.13 |  |  | TOTALES | 100 | 3.13
Nota: La muestra fue remitida por el Solicitante.

## C9M1
UNIVERSIDAD NACIONAL DE PIURA
ESCUELA PROFESIONAL DE INGENIERIA DE MINAS
CENTRO ESTUDIOS GEOLOGICOS GEOTECNICOS Y DE MECANICA DE SUELOS
SOLICITA | : MOTLIMA CONSULTORES S.A.
PROYECTO | : ESTUDIO DEFINITIVO DE LA CARRETERA CASMA-HUARAZ
TRAMO | : PARIACOTO-YUPASH
UBICACIÓN | : ANCASH
FECHA | : 22/04/05
CANTERA | : QUEBRADA VINCHOTA KM. 56+100 Lado Derecho
CALICATA | : C9
MUESTRA | : M1
ENSAYO DE DURABILIDAD CON SULFATOS DE SODIO ASTM C-88
AGREGADO GRUESO ANALISIS CUALITATIVO
TAMAÑO |  | PESO REQUERIDO | PESO INICIAL | PESO FINAL | PERDIDA |  | GRADACION | PERDIDA
|  | (gr) | (gr) | (gr) | PESO (gr) | (%) | ORIGINAL | CORREGIDA
2 1/2" | 1 1/2" | 5000 ± 500
1 1/2" | 1" | 1000 ± 50 | 1000.2 | 987.1 | 13.1 | 1.31 | 10.2 | 0.134
1" | 3/4" | 500 ± 30 | 500.4 | 460.2 | 40.2 | 8.03 | 10.5 | 0.844
3/4" | 1/2" | 670 ± 10 | 670.1 | 641.2 | 28.9 | 4.31 | 24.3 | 1.048
1/2" | 3/8" | 330 ± 5 | 330.5 | 325.6 | 4.9 | 1.48 | 28.9 | 0.428
3/8" | 4" | 300 ± 5 | 300.1 | 289.3 | 10.8 | 3.6 | 26.3 | 0.946
|  | PERDIDAS % | 3.4 |  |  | TOTALES | 100.2 | 3.4
AGREGADO FINO ANALISIS CUALITATIVO
TAMAÑO |  | PESO REQUERIDO | PESO INICIAL | PESO FINAL | PERDIDA |  | ESCALONADO | PERDIDA
|  | (gr) | (gr) | (gr) | PESO | (%) | ORIGINAL | CORREGIDA
3/8" | Nº 04 | 100 | 100 | 99.2 | 0.8 | 0.8 | 11.2 | 0.09
Nº 04 | Nº 08 | 100 | 100 | 93.2 | 6.8 | 6.8 | 10.2 | 0.69
Nº 08 | Nº 16 | 100 | 100 | 96.4 | 3.6 | 3.6 | 25 | 0.9
Nº 16 | Nº 30 | 100 | 100 | 98.1 | 1.9 | 1.9 | 22 | 0.42
Nº 30 | Nº 50 | 100 | 100 | 97.5 | 2.5 | 2.5 | 18 | 0.45
Nº 50 | Nº 100 | [5 empty] | 7.3
PASA Nº 100 | [6 empty] | 6.3
|  | PERDIDAS % | 2.55 |  |  | TOTALES | 100 | 2.55
Nota: La muestra fue remitida por el Solicitante.

## C10M1
UNIVERSIDAD NACIONAL DE PIURA
ESCUELA PROFESIONAL DE INGENIERIA DE MINAS
CENTRO ESTUDIOS GEOLOGICOS GEOTECNICOS Y DE MECANICA DE SUELOS
SOLICITA | : MOTLIMA CONSULTORES S.A.
PROYECTO | : ESTUDIO DEFINITIVO DE LA CARRETERA CASMA-HUARAZ
TRAMO | : PARIACOTO-YUPASH
UBICACIÓN | : ANCASH
FECHA | : 22/04/05
CANTERA | : QUEBRADA VINCHOTA KM. 56+100 Lado Derecho
CALICATA | : C10
MUESTRA | : M1
ENSAYO DE DURABILIDAD CON SULFATOS DE SODIO ASTM C-88
AGREGADO GRUESO ANALISIS CUALITATIVO
TAMAÑO |  | PESO REQUERIDO | PESO INICIAL | PESO FINAL | PERDIDA |  | GRADACION | PERDIDA
|  | (gr) | (gr) | (gr) | PESO (gr) | (%) | ORIGINAL | CORREGIDA
2 1/2" | 1 1/2" | 5000 ± 500
1 1/2" | 1" | 1000 ± 50 | 1000.2 | 988.2 | 12 | 1.2 | 10.2 | 0.122
1" | 3/4" | 500 ± 30 | 500.4 | 453.6 | 46.8 | 9.35 | 10.5 | 0.982
3/4" | 1/2" | 670 ± 10 | 670.1 | 645.2 | 24.9 | 3.72 | 24.3 | 0.903
1/2" | 3/8" | 330 ± 5 | 330.5 | 324.2 | 6.3 | 1.91 | 28.9 | 0.551
3/8" | 4" | 300 ± 5 | 300.1 | 288.9 | 11.2 | 3.73 | 26.3 | 0.982
|  | PERDIDAS % | 3.54 |  |  | TOTALES | 100.2 | 3.54
AGREGADO FINO ANALISIS CUALITATIVO
TAMAÑO |  | PESO REQUERIDO | PESO INICIAL | PESO FINAL | PERDIDA |  | ESCALONADO | PERDIDA
|  | (gr) | (gr) | (gr) | PESO | (%) | ORIGINAL | CORREGIDA
3/8" | Nº 04 | 100 | 100 | 98.2 | 1.8 | 1.8 | 11.2 | 0.2
Nº 04 | Nº 08 | 100 | 100 | 93.5 | 6.5 | 6.5 | 10.2 | 0.66
Nº 08 | Nº 16 | 100 | 100 | 97.8 | 2.2 | 2.2 | 25 | 0.55
Nº 16 | Nº 30 | 100 | 100 | 98.1 | 1.9 | 1.9 | 22 | 0.42
Nº 30 | Nº 50 | 100 | 100 | 98.2 | 1.8 | 1.8 | 18 | 0.32
Nº 50 | Nº 100 | [5 empty] | 7.3
PASA Nº 100 | [6 empty] | 6.3
|  | PERDIDAS % | 2.16 |  |  | TOTALES | 100 | 2.16
Nota: La muestra fue remitida por el Solicitante.