## 01
UNIVERSIDAD NACIONAL DE PIURA
ESCUELA PROFESIONAL DE INGENIERIA DE MINAS
CENTRO ESTUDIOS GEOLOGICOS GEOTECNICOS Y DE MECANICA DE SUELOS
DETERMINACION DE SALES SOLUBLES
(NORMA ASTM D-1888)
LABORATORIO MECANICA DE SUELOS, CONCRETOS Y PAVIMENTOS
PROYECTO | : ESTUDIO DEFINITIVO DE LA CARRETERA CASMA-HUARAZ
SOLICITA | : MOTLIMA CONSULTORES S.A.
UBICACIÓN | : ANCASH
FECHA | : 23/04/05
CANTERA | : QUEBRADA VINCHOTA KM. 56+100 Lado Derecho
CALICATA | : C1
MUESTRA | : M1
AGREGADO GRUESO
IDENTIFICACION |  | GRAVA CHANCADA DE 3/4" |  | PROMEDIO
MUESTRA |  | 3 | 4
(1) Peso del Material |  | 500 | 500
(2) Agua |  | 50 | 50
(3) Peso del Recipiente |  | 45.6 | 45.5
(4) Peso del Recipiente + agua + sal |  | 91.25 | 91.06
(5) Peso del Recipiente + sal |  | 45.65 | 45.56
(6) Peso de sal |  | 0.05 | 0.06
(7) Peso de agua |  | 49.95 | 49.94
(7) Porcentaje de Sal |  | 0..10 | 0.12 | 0.11
AGREGADO FINO
IDENTIFICACION |  | AREA ZARANDEADA 3/8" |  | PROMEDIO
MUESTRA |  | 1 | 2
(1) Peso del Material |  | 100 | 100
(2) Agua |  | 50 | 50
(3) Peso del Recipiente |  | 47.3 | 48.5
(4) Peso del Recipiente + agua + sal |  | 94.69 | 97.08
(5) Peso del Recipiente + sal |  | 47.39 | 48.58
(6) Peso de sal |  | 0.09 | 0.08
(7) Peso de agua |  | 49.91 | 49.92
(7) Porcentaje de Sal |  | 0.18 | 0.16 | 0.17

## 02
UNIVERSIDAD NACIONAL DE PIURA
ESCUELA PROFESIONAL DE INGENIERIA DE MINAS
CENTRO ESTUDIOS GEOLOGICOS GEOTECNICOS Y DE MECANICA DE SUELOS
DETERMINACION DE SALES SOLUBLES
(NORMA ASTM D-1888)
LABORATORIO MECANICA DE SUELOS, CONCRETOS Y PAVIMENTOS
PROYECTO | : ESTUDIO DEFINITIVO DE LA CARRETERA CASMA-HUARAZ
SOLICITA | : MOTLIMA CONSULTORES S.A.
UBICACIÓN | : ANCASH
FECHA | : 23/04/05
CANTERA | : QUEBRADA VINCHOTA KM. 56+100 Lado Derecho
CALICATA | : C2
MUESTRA | : M1
AGREGADO GRUESO
IDENTIFICACION |  | GRAVA CHANCADA DE 3/4" |  | PROMEDIO
MUESTRA |  | 3 | 4
(1) Peso del Material |  | 500 | 500
(2) Agua |  | 50 | 50
(3) Peso del Recipiente |  | 49.8 | 46.8
(4) Peso del Recipiente + agua + sal |  | 99.66 | 93.67
(5) Peso del Recipiente + sal |  | 49.86 | 46.87
(6) Peso de sal |  | 0.06 | 0.07
(7) Peso de agua |  | 49.94 | 49.93
(7) Porcentaje de Sal |  | 0.12 | 0.14 | 0.13
AGREGADO FINO
IDENTIFICACION |  | AREA ZARANDEADA 3/8" |  | PROMEDIO
MUESTRA |  | 1 | 2
(1) Peso del Material |  | 100 | 100
(2) Agua |  | 50 | 50
(3) Peso del Recipiente |  | 47.2 | 49.2
(4) Peso del Recipiente + agua + sal |  | 94.5 | 98.5
(5) Peso del Recipiente + sal |  | 47.3 | 49.3
(6) Peso de sal |  | 0.1 | 0.1
(7) Peso de agua |  | 49.9 | 49.9
(7) Porcentaje de Sal |  | 0.2 | 0.2 | 0.2

## 03
UNIVERSIDAD NACIONAL DE PIURA
ESCUELA PROFESIONAL DE INGENIERIA DE MINAS
CENTRO ESTUDIOS GEOLOGICOS GEOTECNICOS Y DE MECANICA DE SUELOS
DETERMINACION DE SALES SOLUBLES
(NORMA ASTM D-1888)
LABORATORIO MECANICA DE SUELOS, CONCRETOS Y PAVIMENTOS
PROYECTO | : ESTUDIO DEFINITIVO DE LA CARRETERA CASMA-HUARAZ
SOLICITA | : MOTLIMA CONSULTORES S.A.
UBICACIÓN | : ANCASH
FECHA | : 23/04/05
CANTERA | : QUEBRADA VINCHOTA KM. 56+100 Lado Derecho
CALICATA | : C3
MUESTRA | : M1
AGREGADO GRUESO
IDENTIFICACION |  | GRAVA CHANCADA DE 3/4" |  | PROMEDIO
MUESTRA |  | 3 | 4
(1) Peso del Material |  | 500 | 500
(2) Agua |  | 50 | 50
(3) Peso del Recipiente |  | 48.5 | 47.2
(4) Peso del Recipiente + agua + sal |  | 97.09 | 94.48
(5) Peso del Recipiente + sal |  | 48.59 | 47.28
(6) Peso de sal |  | 0.09 | 0.08
(7) Peso de agua |  | 49.91 | 49.92
(7) Porcentaje de Sal |  | 0.18 | 0.16 | 0.17
AGREGADO FINO
IDENTIFICACION |  | AREA ZARANDEADA 3/8" |  | PROMEDIO
MUESTRA |  | 1 | 2
(1) Peso del Material |  | 100 | 100
(2) Agua |  | 50 | 50
(3) Peso del Recipiente |  | 49 | 50.1
(4) Peso del Recipiente + agua + sal |  | 98.12 | 100.31
(5) Peso del Recipiente + sal |  | 49.12 | 50.21
(6) Peso de sal |  | 0.12 | 0.11
(7) Peso de agua |  | 49.88 | 49.89
(7) Porcentaje de Sal |  | 0.24 | 0.22 | 0.23

## 04
UNIVERSIDAD NACIONAL DE PIURA
ESCUELA PROFESIONAL DE INGENIERIA DE MINAS
CENTRO ESTUDIOS GEOLOGICOS GEOTECNICOS Y DE MECANICA DE SUELOS
DETERMINACION DE SALES SOLUBLES
(NORMA ASTM D-1888)
LABORATORIO MECANICA DE SUELOS, CONCRETOS Y PAVIMENTOS
PROYECTO | : ESTUDIO DEFINITIVO DE LA CARRETERA CASMA-HUARAZ
SOLICITA | : MOTLIMA CONSULTORES S.A.
UBICACIÓN | : ANCASH
FECHA | : 23/04/05
CANTERA | : QUEBRADA VINCHOTA KM. 56+100 Lado Derecho
CALICATA | : C4
MUESTRA | : M1
AGREGADO GRUESO
IDENTIFICACION |  | GRAVA CHANCADA DE 3/4" |  | PROMEDIO
MUESTRA |  | 3 | 4
(1) Peso del Material |  | 500 | 500
(2) Agua |  | 50 | 50
(3) Peso del Recipiente |  | 55.2 | 54.2
(4) Peso del Recipiente + agua + sal |  | 110.49 | 108.48
(5) Peso del Recipiente + sal |  | 55.29 | 54.28
(6) Peso de sal |  | 0.09 | 0.08
(7) Peso de agua |  | 49.91 | 49.92
(7) Porcentaje de Sal |  | 0.18 | 0.16 | 0.17
AGREGADO FINO
IDENTIFICACION |  | AREA ZARANDEADA 3/8" |  | PROMEDIO
MUESTRA |  | 1 | 2
(1) Peso del Material |  | 100 | 100
(2) Agua |  | 50 | 50
(3) Peso del Recipiente |  | 50.2 | 51.2
(4) Peso del Recipiente + agua + sal |  | 100.51 | 102.5
(5) Peso del Recipiente + sal |  | 50.31 | 51.3
(6) Peso de sal |  | 0.11 | 0.1
(7) Peso de agua |  | 49.89 | 49.9
(7) Porcentaje de Sal |  | 0.22 | 0.2 | 0.21