## c 01
[13 empty] | Peso tara |  |  |  | 0
[13 empty] | Peso tara + suelo húmedo |  |  |  | 648
[13 empty] | Peso tara + suelo seco |  |  |  | 611
ANALISIS GRANULOMETRICO POR TAMIZADO
(NORMA AASHTO T-27, ASTM D422; MTC E 107 - 2000)
LABORATORIO MECANICA DE SUELOS CONCRETOS Y PAVIMENTOS | [18 empty] | ANALISIS DE SUELOS
OBRA | : ESTUDI DEFINITIVO DE REHABILITACION Y MEJORAMIENTO
| : DE LA CARRETERA CASMA - YAUTAN - HUARAZ |  |  |  |  | TECNICO |  | : | M.C.G | [9 empty] | PROYECTO : | PCL-TACNA |  |  |  |  | REGISTRO N° :
TRAMO | :PARIACOTO - YUPASH
MUESTRA | 1 |  |  |  |  | ING. RESP. |  | : | N.R.R | [9 empty] | SOLICITADO : | Ing. Alex Yturry G. |  |  |  |  | ING° RESP : |  | E. Rivas D.
KM | 56+500 AL | 57+520 |  |  |  | FECHA |  | : | 2005-06-04 | [9 empty] | UBICACIÓN : | NUEVA TACNA - TACNA |  |  |  |  | TECNICO : |  | C. Pelaez Q. - C. Villar C.
[25 empty] | FECHA : |  | 1999-11-09
DATOS DE LA MUESTRA | [11 empty] | PI: | 5873 | [5 empty] | MALLAS | DESCRIPCION | C-1, M-1 |  | C-2, M-1 |  | C-2, M-2 |  | C-3, M-1 |  | C-4, M-1
MUESTRA | 1 |  |  |  | Tamaño Máximo |  |  | : | 1" |  |  | PG | 2798
PROF |  |  |  |  | Peso Inicial |  |  | : | 6541 | g |  | PF | 3075 | [6 empty] | KILOMETRAJE
LADO |  |  |  |  | Frac. lavado seco |  |  | : | 500 | g | [8 empty] | SERIE | PROFUNDIDAD (m.) | 0.00 - 1.50 |  | 0.00 - 0.90 |  | 0.90 - 1.50 |  | 0.00 - 1.50 |  | 0.00 - 1.50
[9 empty] | 500 | [9 empty] | AMERICANA | ABERTURA (mm) | RET. | PASA | RET. | PASA | RET. | PASA | RET. | PASA | RET. | PASA
TAMIZ | AASHTO T-27 | PESO | PORCENTAJE | RETENIDO | PORCENTAJE |  | DESCRIPCION DE LA MUESTRA | [11 empty] | 3" | 76.2 |  |  |  | 100
| (mm) | RETENIDO | RETENIDO | ACUMULADO | QUE PASA | [13 empty] | 2 1/2" | 63.5 | 0 | 100 | 15 | 85 |  |  |  | 100
3" | 76.2 | [10 empty] | F: | 645 | [5 empty] | 2" | 50.8 | 0 | 100 | 5 | 80 |  |  | 5 | 95 |  | 100
2 1/2" | 63.5 |  |  |  | 100 |  | %Peso Piedra: |  |  | 42.78% | [8 empty] | 11/2" | 38.1 | 0 | 100 | 8 | 72 |  | 100 | 6 | 89 | 7 | 93
2" | 50.8 | 0 | 0 | 0 | 100 |  | % Peso arena: |  |  | 57.22% | [8 empty] | 1" | 25.4 | 0 | 100 | 4 | 68 | 0 | 100 | 10 | 79 | 11 | 82
1 1/2" | 38.5 | 0 | 0 | 0 | 100 |  | Límite Líquido (LL) : |  |  | 22.45 | [8 empty] | 3/4" | 19.05 | 10.36539 | 89.63461 | 8 | 60 | 0 | 100 | 5 | 74 | 10 | 72
1" | 25.4 | 0 | 0 | 0 | 100 |  | Límite Plástico (LP) : |  |  | 0 | [8 empty] | 1/2" | 12.7 | 7.445345 | 82.18927 | 5 | 55 | 0 | 100 | 8 | 66 | 11 | 61
3/4" | 19 | 678 | 10.36539 | 10.36539 | 89.63461 |  | Indice Plástico (IP) : |  |  | 22.45 | [8 empty] | 3/8" | 9.525 | 11.512 | 70.67727 | 5 | 50 | 3.5 | 96.5 | 6 | 60 | 6 | 55
1/2" | 12.7 | 487 | 7.445345 | 17.81073 | 82.18927 |  | Clasificación(SUCS) : |  |  | SP | [8 empty] | 1/4" | 6.35 | 0 | 70.67727 | 5 | 45 | 0 | 96.5 | 5 | 55 | 8 | 47
3/8" | 9.5 | 753 | 11.512 | 29.32273 | 70.67727 |  | Clasific.(AASHTO) : |  |  | A-2-6 ( 0 ) | [8 empty] | N° 4 | 4.76 | 13.4536 | 57.22367 | 5 | 40 | 0.8 | 95.7 | 4 | 51 | 4 | 43
Nº 4 | 4.75 | 880 | 13.4536 | 42.77633 | 57.22367 |  | Densidad máx.(gr/cm3) | [11 empty] | N° 6 | 3.36 | 0 | 57.22367 | 3 | 37 | 0 | 95.7 | 4 | 47 | 4 | 39
Nº 8 | 2.36 | 0 | 0 | 42.77633 | 57.22367 |  | Humedad óptima (%) | [11 empty] | N° 8 | 2.38 | 0 | 57.22367 | 1 | 36 | 0 | 95.7 | 4 | 43 | 3 | 36
Nº 10 | 2 | 89.7 | 10.26593 | 53.04226 | 46.95774 |  | Contenido de Humedad: |  |  | 4.2 | [8 empty] | N° 10 | 2 | 10.26593 | 46.95774 | 1 | 35 | 1.3 | 94.4 | 2 | 41 | 1 | 35
Nº 16 | 1.19 | 33.7 | 3.856875 | 56.89913 | 43.10087 |  | Materia Orgánica : | [11 empty] | N°16 | 1.19 | 3.856875 | 43.10087 | 1 | 34 | 0 | 94.4 | 6 | 35 | 4 | 31
Nº 20 | 0.84 | 89.3 | 10.22015 | 67.11928 | 32.88072 |  | Turba : | [11 empty] | N° 20 | 0.84 | 10.22015 | 32.88072 | 1 | 33 | 0 | 94.4 | 4 | 31 | 2 | 29
Nº 30 | 0.6 | 44.2 | 5.058572 | 72.17785 | 27.82215 |  | OBSERVACIONES : | [11 empty] | N° 30 | 0.59 | 5.058572 | 27.82215 | 1 | 32 | 0 | 94.4 | 6 | 25 | 3 | 26
Nº 40 | 0.425 | 64.3 | 7.358963 | 79.53682 | 20.46318 |  | Material con bolonería de TM 5" en |  |  |  | 20 | [7 empty] | N° 40 | 0.426 | 7.358963 | 20.46318 | 5 | 27 | 2.2 | 92.2 | 6 | 19 | 4 | 22
Nº 50 | 0.3 | 0 | 0 | 79.53682 | 20.46318 |  | un 30% | [11 empty] | N° 50 | 0.297 | 0 | 20.46318 | 4 | 23 | 0 | 92.2 | 2 | 17 | 3 | 19
Nº 80 | 0.177 | 47.2 | 5.401914 | 84.93873 | 15.06127 | [13 empty] | N° 80 | 0.177 | 5.401914 | 15.06127 | 10 | 13 | 0 | 92.2 | 5 | 12 | 5 | 14
Nº 100 | 0.15 | 54.5 | 6.23738 | 91.17611 | 8.823889 | [13 empty] | N° 100 | 0.149 | 6.23738 | 8.823889 | 3 | 10 | 3.4 | 88.8 | 2 | 10 | 2 | 12
Nº 200 | 0.075 | 39.2 | 4.486335 | 95.66245 | 4.337554 | [5 empty] | 8 | [7 empty] | N° 200 | 0.074 | 4.486335 | 4.337554 | 7 | 3 | 3.5 | 85.3 | 3 | 7 | 3 | 9
< Nº 200 | FONDO | 37.9 | 4.337554 | 100 | [14 empty] | - N° 200 | - | 4.337554 |  | 3 |  | 85.3 |  | 7 |  | 9
|  | 500 | 57.22367 | [15 empty] | HUMEDAD NATURAL (%) |  |  |  | 0.74
CURVA GRANULOMETRICA | [18 empty] | LIMITE LIQUIDO (%) |  | 22.45 |  | 8 |  | 42.08 |  | 45 |  | -.-
[19 empty] | INDICE PLASTICO (%) |  | 22.45 |  | NP |  | 19.3 |  | 9 |  | NP
[19 empty] | CLASIFICACION SUCS |  | SP |  | GP |  | CL |  | GP-GM |  | GP-GM
[13 empty] | NO TOCAR RNGOS |  |  |  | MUESTRA |  | CLASIFICACION AASHTO |  | A-2-6 ( 0 ) |  | A-1-a ( 0 ) |  | A-7-6 ( 12 ) |  | A-2-5 ( 0 ) |  | A-1-a ( 0 )
[13 empty] | 76.2 | 100 | 3" | 76.2
[13 empty] | 76.2 | 0 | 2 1/2" | 63.5
[13 empty] | 63.5 | 4.75 | 2" | 50.8 | 100 | 100 |  |  | A-2-6 | ( 0 ) | A-1-a | ( 0 ) | A-7-6 | ( 12 ) | A-2-5 | ( 0 ) | A-1-a | ( 0 )
[13 empty] | 63.5 | 4.75 | 1 1/2" | 38.5 | 100 | 100 |  |  | 0 | SC | 0 | GM | 12.136 | CL | 0 | GM | 0 | GM
[13 empty] | 38.1 | 2.36 | 1" | 25.4 | 100 | 100 |  |  | A-2-6 | SC | A-1-a | GC | A-7-6 | CH | A-2-5 | GM | A-1-a | GC
[13 empty] | 38.1 | 2.36 | 3/4" | 19 | 89.63461 | 89.63461 |  |  | A-6 | SP | A-4 | GP | A-7-6 | SP-SC | A-5 | GP-GM | A-4 | GP-GM
[13 empty] | 25.4 | 0.6 | 1/2" | 12.7 | 82.18927 | 82.18927 |  |  | 0.1539175 | P | 0.149 | P | 0.074 | P | 0.149 | P | 0.09344367 | P
[13 empty] | 25.4 | 0.6 | 3/8" | 9.5 | 70.67727 | 70.67727 |  |  | 0.1699431 | 5.051692 | 0.0002485719 | 19.05 | #DIV/0! | 0.0004699748 | 0.2439405 | 9.525 | 0.08965473 | 12.10544
[13 empty] | 19 | 0.425 | Nº 4 | 4.75 | 57.22367 | 57.22367 |  |  | 0.6869208 | 5.051692 | 0.5179347 | 19.05 | 0.074 | #DIV/0! | 0.7919688 | 9.525 | 0.9998 | 12.10544
[13 empty] | 19 | 0.425 | Nº 10 | 2 | 46.95774 | 46.95774 |  |  | 0.6869208 | #DIV/0! | 0.5179347 | 19.05 | #DIV/0! | #DIV/0! | 0.7919688 | 9.525 | 0.9998 | 12.10544
[13 empty] | 12.7 | 0.15 | Nº 40 | 0.425 | 32.88072 | 20.46318 |  |  | #DIV/0! | 0 | 0.3006097 | 0 | #DIV/0! | 0 | 0.775978 | 0 | 1.194132 | 0
[13 empty] | 12.7 | 0.15 | Nº 200 | 0.075 | 27.82215 | 4.337554 |  |  | 22.45 | 57.22367 | 8 | 40 | 42.08 | 95.7 | 45 | 51 | 0 | 43
[13 empty] | 9.5 | 0.075 | [6 empty] | 22.45 |  | 0 |  | 19.3 |  | 9 |  | 0
[13 empty] | 9.5 | 0.075 | Nº 50 | 0.3 | 20.46318
[13 empty] | 0.177 |  | Nº 80 | 0.177 | 15.06127
[13 empty] | 0.177 |  | Nº 100 | 0.15 | 8.823889
[13 empty] | 2 | 100 |  |  | 4.337554
[13 empty] | 2 | 0
25.40
12.70
19.00
9.52
4.75
2.36
50.80
2.00
0.84
0.60
0.42
0.30
0.075
38.10
0.17
0.15
2.00
2.00

## LIMITITES C01
LIMITES DE CONSISTENCIA
(NORMA AASHTO T-89, T-90, ASTM D 4318; MTC E 111, 112 - 2000)
LABORATORIO MECANICA DE SUELOS CONCRETOS Y PAVIMENTOS
OBRA | : ESTUDIOS DE PREFACTIBILIDAD CARRETERA NEPEÑA - MORO - PAMPAROMAS | ESTUDI DEFINITIVO DE REHABILITACION Y MEJORAMIENTO
| : | DE LA CARRETERA CASMA - YAUTAN - HUARAZ
TRAMO | : MORO - PAMAPROMAS | PARIACOTO - YUPASH |  |  |  | TECNICO | : | M.C.G
MUESTRA | : | 1 |  |  |  | ING. RESP. | : | N.R
KM. | : | 56+500 AL | 57+520 |  |  | FECHA | : | 2005-06-04
DATOS DE LA MUESTRA
PROG. | :
MUESTRA | : | 1
PROF | :
LIMITE LIQUIDO
Nº TARRO |  |  |  | 9 | 10 | 11
PESO TARRO + SUELO HUMEDO |  |  | (g) | 31.25 | 32 | 32.08
PESO TARRO + SUELO SECO |  |  | (g) | 28.33 | 28.92 | 28.74
PESO DE AGUA |  |  | (g) | 2.92 | 3.08 | 3.34
PESO DEL TARRO |  |  | (g) | 15.1 | 15.8 | 14.9
PESO DEL SUELO SECO |  |  | (g) | 13.23 | 13.12 | 13.84
CONTENIDO DE HUMEDAD |  |  | (%) | 22.07105 | 23.47561 | 24.13295
NUMERO DE GOLPES |  |  |  | 27 | 20 | 16
LIMITE PLASTICO
Nº TARRO
PESO TARRO + SUELO HUMEDO |  |  | (g) |  |  |  |  | 0
PESO TARRO + SUELO SECO |  |  | (g)
PESO DE AGUA |  |  | (g) |  |  | 0 |  | 0
PESO DEL TARRO |  |  | (g)
PESO DEL SUELO SECO |  |  | (g) |  |  | 0 |  | 0
CONTENIDO DE DE HUMEDAD |  |  | (%) |  |  | 0 |  | N.P.
X |  | Y
25 |  | 21 | 25
[9 empty] | 22.45 | 25
[9 empty] | 22.45 | 0
[9 empty] | 10 | 25
[9 empty] | 22.45 | 25
CONSTANTES FISICAS DE LA MUESTRA | [5 empty] | OBSERVACIONES
LIMITE LIQUIDO |  |  | 22.45
LIMITE PLASTICO |  |  | 0 | N.P
INDICE DE PLASTICIDAD |  |  | 0 | N.P
NO PLASTICO