## c 01
[13 empty] | Peso tara |  |  |  | 0
[13 empty] | Peso tara + suelo húmedo |  |  |  | 648
[13 empty] | Peso tara + suelo seco |  |  |  | 611
ANALISIS GRANULOMETRICO POR TAMIZADO
(NORMA AASHTO T-27, ASTM D422; MTC E 107 - 2000)
LABORATORIO MECANICA DE SUELOS CONCRETOS Y PAVIMENTOS | [18 empty] | ANALISIS DE SUELOS
OBRA | : ESTUDI DEFINITIVO DE REHABILITACION Y MEJORAMIENTO
| : DE LA CARRETERA CASMA - YAUTAN - HUARAZ |  |  |  |  | TECNICO |  | : | M.C.G | [9 empty] | PROYECTO : | PCL-TACNA |  |  |  |  | REGISTRO N° :
TRAMO | :PARIACOTO - YUPASH
MUESTRA | 42 |  |  |  |  | ING. RESP. |  | : | N.R.R | [9 empty] | SOLICITADO : | Ing. Alex Yturry G. |  |  |  |  | ING° RESP : |  | E. Rivas D.
KM | 90+280 AL | 90+500 |  |  |  | FECHA |  | : | 2005-06-04 | [9 empty] | UBICACIÓN : | NUEVA TACNA - TACNA |  |  |  |  | TECNICO : |  | C. Pelaez Q. - C. Villar C.
[25 empty] | FECHA : |  | 1999-11-09
DATOS DE LA MUESTRA | [11 empty] | PI: | 9275 | [5 empty] | MALLAS | DESCRIPCION | C-1, M-1 |  | C-2, M-1 |  | C-2, M-2 |  | C-3, M-1 |  | C-4, M-1
MUESTRA | 42 |  |  |  | Tamaño Máximo |  |  | : | 2" |  |  | PG | 6200
PROF |  |  |  |  | Peso Inicial |  |  | : | 10540 | g |  | PF | 3075 | [6 empty] | KILOMETRAJE
LADO |  |  |  |  | Frac. lavado seco |  |  | : | 500 | g | [8 empty] | SERIE | PROFUNDIDAD (m.) | 0.00 - 1.50 |  | 0.00 - 0.90 |  | 0.90 - 1.50 |  | 0.00 - 1.50 |  | 0.00 - 1.50
[9 empty] | 500 | [9 empty] | AMERICANA | ABERTURA (mm) | RET. | PASA | RET. | PASA | RET. | PASA | RET. | PASA | RET. | PASA
TAMIZ | AASHTO T-27 | PESO | PORCENTAJE | RETENIDO | PORCENTAJE |  | DESCRIPCION DE LA MUESTRA | [11 empty] | 3" | 76.2 |  |  |  | 100
| (mm) | RETENIDO | RETENIDO | ACUMULADO | QUE PASA | [13 empty] | 2 1/2" | 63.5 | 0 | 100 | 15 | 85 |  |  |  | 100
3" | 76.2 | [10 empty] | F: | 645 | [5 empty] | 2" | 50.8 | 0 | 100 | 5 | 80 |  |  | 5 | 95 |  | 100
2 1/2" | 63.5 |  |  |  | 100 |  | %Peso Piedra: |  |  | 58.82% | [8 empty] | 11/2" | 38.1 | 7.305503 | 92.6945 | 8 | 72 |  | 100 | 6 | 89 | 7 | 93
2" | 50.8 | 0 | 0 | 0 | 100 |  | % Peso arena: |  |  | 41.18% | [8 empty] | 1" | 25.4 | 7.40038 | 85.29412 | 4 | 68 | 0 | 100 | 10 | 79 | 11 | 82
1 1/2" | 38.5 | 770 | 7.305503 | 7.305503 | 92.6945 |  | Límite Líquido (LL) : |  |  | 26.9 | [8 empty] | 3/4" | 19.05 | 8.406072 | 76.88805 | 8 | 60 | 0 | 100 | 5 | 74 | 10 | 72
1" | 25.4 | 780 | 7.40038 | 14.70588 | 85.29412 |  | Límite Plástico (LP) : |  |  | 20.29 | [8 empty] | 1/2" | 12.7 | 9.041746 | 67.8463 | 5 | 55 | 0 | 100 | 8 | 66 | 11 | 61
3/4" | 19 | 886 | 8.406072 | 23.11195 | 76.88805 |  | Indice Plástico (IP) : |  |  | 6.61 | [8 empty] | 3/8" | 9.525 | 12.22011 | 55.62619 | 5 | 50 | 3.5 | 96.5 | 6 | 60 | 6 | 55
1/2" | 12.7 | 953 | 9.041746 | 32.1537 | 67.8463 |  | Clasificación(SUCS) : |  |  | GP-GC | [8 empty] | 1/4" | 6.35 | 0 | 55.62619 | 5 | 45 | 0 | 96.5 | 5 | 55 | 8 | 47
3/8" | 9.5 | 1288 | 12.22011 | 44.37381 | 55.62619 |  | Clasific.(AASHTO) : |  |  | A-2-4 ( 0 ) | [8 empty] | N° 4 | 4.76 | 14.44972 | 41.17647 | 5 | 40 | 0.8 | 95.7 | 4 | 51 | 4 | 43
Nº 4 | 4.75 | 1523 | 14.44972 | 58.82353 | 41.17647 |  | Densidad máx.(gr/cm3) | [11 empty] | N° 6 | 3.36 | 0 | 41.17647 | 3 | 37 | 0 | 95.7 | 4 | 47 | 4 | 39
Nº 8 | 2.36 | 0 | 0 | 58.82353 | 41.17647 |  | Humedad óptima (%) | [11 empty] | N° 8 | 2.38 | 0 | 41.17647 | 1 | 36 | 0 | 95.7 | 4 | 43 | 3 | 36
Nº 10 | 2 | 55.6 | 4.578824 | 63.40235 | 36.59765 |  | Contenido de Humedad: |  |  | 3.7 | [8 empty] | N° 10 | 2 | 4.578824 | 36.59765 | 1 | 35 | 1.3 | 94.4 | 2 | 41 | 1 | 35
Nº 16 | 1.19 | 33.7 | 2.775294 | 66.17765 | 33.82235 |  | Materia Orgánica : | [11 empty] | N°16 | 1.19 | 2.775294 | 33.82235 | 1 | 34 | 0 | 94.4 | 6 | 35 | 4 | 31
Nº 20 | 0.84 | 81.6 | 6.72 | 72.89765 | 27.10235 |  | Turba : | [11 empty] | N° 20 | 0.84 | 6.72 | 27.10235 | 1 | 33 | 0 | 94.4 | 4 | 31 | 2 | 29
Nº 30 | 0.6 | 44.2 | 3.64 | 76.53765 | 23.46235 |  | OBSERVACIONES : | [11 empty] | N° 30 | 0.59 | 3.64 | 23.46235 | 1 | 32 | 0 | 94.4 | 6 | 25 | 3 | 26
Nº 40 | 0.425 | 63.1 | 5.196471 | 81.73412 | 18.26588 | [5 empty] | 20 | [7 empty] | N° 40 | 0.426 | 5.196471 | 18.26588 | 5 | 27 | 2.2 | 92.2 | 6 | 19 | 4 | 22
Nº 50 | 0.3 | 0 | 0 | 81.73412 | 18.26588 | [13 empty] | N° 50 | 0.297 | 0 | 18.26588 | 4 | 23 | 0 | 92.2 | 2 | 17 | 3 | 19
Nº 80 | 0.177 | 44.9 | 3.697647 | 85.43176 | 14.56824 | [13 empty] | N° 80 | 0.177 | 3.697647 | 14.56824 | 10 | 13 | 0 | 92.2 | 5 | 12 | 5 | 14
Nº 100 | 0.15 | 53 | 4.364706 | 89.79647 | 10.20353 | [13 empty] | N° 100 | 0.149 | 4.364706 | 10.20353 | 3 | 10 | 3.4 | 88.8 | 2 | 10 | 2 | 12
Nº 200 | 0.075 | 39 | 3.211765 | 93.00824 | 6.991765 | [5 empty] | 8 | [7 empty] | N° 200 | 0.074 | 3.211765 | 6.991765 | 7 | 3 | 3.5 | 85.3 | 3 | 7 | 3 | 9
< Nº 200 | FONDO | 84.9 | 6.991765 | 100 | [14 empty] | - N° 200 | - | 6.991765 |  | 3 |  | 85.3 |  | 7 |  | 9
|  | 500 | 41.17647 | [15 empty] | HUMEDAD NATURAL (%) |  |  |  | 0.74
CURVA GRANULOMETRICA | [18 empty] | LIMITE LIQUIDO (%) |  | 26.9 |  | 8 |  | 42.08 |  | 45 |  | -.-
[19 empty] | INDICE PLASTICO (%) |  | 6.61 |  | NP |  | 19.3 |  | 9 |  | NP
[19 empty] | CLASIFICACION SUCS |  | GP-GC |  | GP |  | CL |  | GP-GM |  | GP-GM
[13 empty] | NO TOCAR RNGOS |  |  |  | MUESTRA |  | CLASIFICACION AASHTO |  | A-2-4 ( 0 ) |  | A-1-a ( 0 ) |  | A-7-6 ( 12 ) |  | A-2-5 ( 0 ) |  | A-1-a ( 0 )
[13 empty] | 76.2 | 100 | 3" | 76.2
[13 empty] | 76.2 | 0 | 2 1/2" | 63.5
[13 empty] | 63.5 | 4.75 | 2" | 50.8 | 100 | 100 |  |  | A-2-4 | ( 0 ) | A-1-a | ( 0 ) | A-7-6 | ( 12 ) | A-2-5 | ( 0 ) | A-1-a | ( 0 )
[13 empty] | 63.5 | 4.75 | 1 1/2" | 38.5 | 92.6945 | 92.6945 |  |  | 0 | GM-GC | 0 | GM | 12.136 | CL | 0 | GM | 0 | GM
[13 empty] | 38.1 | 2.36 | 1" | 25.4 | 85.29412 | 85.29412 |  |  | A-2-4 | GC | A-1-a | GC | A-7-6 | CH | A-2-5 | GM | A-1-a | GC
[13 empty] | 38.1 | 2.36 | 3/4" | 19 | 76.88805 | 76.88805 |  |  | A-4 | GP-GC | A-4 | GP | A-7-6 | SP-SC | A-5 | GP-GM | A-4 | GP-GM
[13 empty] | 25.4 | 0.6 | 1/2" | 12.7 | 67.8463 | 67.8463 |  |  | 0.142536 | P | 0.149 | P | 0.074 | P | 0.149 | P | 0.09344367 | P
[13 empty] | 25.4 | 0.6 | 3/8" | 9.5 | 55.62619 | 55.62619 |  |  | 0.1597383 | 10.55803 | 0.0002485719 | 19.05 | #DIV/0! | 0.0004699748 | 0.2439405 | 9.525 | 0.08965473 | 12.10544
[13 empty] | 19 | 0.425 | Nº 4 | 4.75 | 41.17647 | 41.17647 |  |  | 0.9761252 | 10.55803 | 0.5179347 | 19.05 | 0.074 | #DIV/0! | 0.7919688 | 9.525 | 0.9998 | 12.10544
[13 empty] | 19 | 0.425 | Nº 10 | 2 | 36.59765 | 36.59765 |  |  | 0.9761252 | 10.55803 | 0.5179347 | 19.05 | #DIV/0! | #DIV/0! | 0.7919688 | 9.525 | 0.9998 | 12.10544
[13 empty] | 12.7 | 0.15 | Nº 40 | 0.425 | 27.10235 | 18.26588 |  |  | #DIV/0! | 0 | 0.3006097 | 0 | #DIV/0! | 0 | 0.775978 | 0 | 1.194132 | 0
[13 empty] | 12.7 | 0.15 | Nº 200 | 0.075 | 23.46235 | 6.991765 |  |  | 26.9 | 41.17647 | 8 | 40 | 42.08 | 95.7 | 45 | 51 | 0 | 43
[13 empty] | 9.5 | 0.075 | [6 empty] | 6.61 |  | 0 |  | 19.3 |  | 9 |  | 0
[13 empty] | 9.5 | 0.075 | Nº 50 | 0.3 | 18.26588
[13 empty] | 0.177 |  | Nº 80 | 0.177 | 14.56824
[13 empty] | 0.177 |  | Nº 100 | 0.15 | 10.20353
[13 empty] | 2 | 100 |  |  | 6.991765
[13 empty] | 2 | 0
25.40
12.70
19.00
9.52
4.75
2.36
50.80
2.00
0.84
0.60
0.42
0.30
0.075
38.10
0.17
0.15
2.00
2.00

## LIMITITES C01
LIMITES DE CONSISTENCIA
(NORMA AASHTO T-89, T-90, ASTM D 4318; MTC E 111, 112 - 2000)
LABORATORIO MECANICA DE SUELOS CONCRETOS Y PAVIMENTOS
OBRA | : ESTUDIOS DE PREFACTIBILIDAD CARRETERA NEPEÑA - MORO - PAMPAROMAS | ESTUDI DEFINITIVO DE REHABILITACION Y MEJORAMIENTO
| : | DE LA CARRETERA CASMA - YAUTAN - HUARAZ
TRAMO | : MORO - PAMAPROMAS | PARIACOTO - YUPASH |  |  |  | TECNICO | : | M.C.G
MUESTRA | : | 42 |  |  |  | ING. RESP. | : | N.R
KM. | : | 90+280 AL | 90+500 |  |  | FECHA | : | 2005-06-04
DATOS DE LA MUESTRA
PROG. | :
MUESTRA | : | 42
PROF | :
LIMITE LIQUIDO
Nº TARRO |  |  |  | 16 | 17 | 18
PESO TARRO + SUELO HUMEDO |  |  | (g) | 32.05 | 32.58 | 33.44
PESO TARRO + SUELO SECO |  |  | (g) | 28.74 | 29.01 | 29.47
PESO DE AGUA |  |  | (g) | 3.31 | 3.57 | 3.97
PESO DEL TARRO |  |  | (g) | 16.1 | 16 | 15.7
PESO DEL SUELO SECO |  |  | (g) | 12.64 | 13.01 | 13.77
CONTENIDO DE HUMEDAD |  |  | (%) | 26.18671 | 27.44043 | 28.83079
NUMERO DE GOLPES |  |  |  | 29 | 22 | 15
LIMITE PLASTICO
Nº TARRO |  |  |  | 52 | 53
PESO TARRO + SUELO HUMEDO |  |  | (g) | 19.38 | 20.66 |  |  | 0
PESO TARRO + SUELO SECO |  |  | (g) | 17.45 | 18.45
PESO DE AGUA |  |  | (g) | 1.93 | 2.21 | 0 |  | 0
PESO DEL TARRO |  |  | (g) | 7.9 | 7.6
PESO DEL SUELO SECO |  |  | (g) | 9.55 | 10.85 | 0 |  | 0
CONTENIDO DE DE HUMEDAD |  |  | (%) | 20.20942 | 20.36866 | 20.28904 |  | N.P.
X |  | Y
29 |  | 25 | 25
[9 empty] | 26.9 | 25
[9 empty] | 26.9 | 0
[9 empty] | 10 | 25
[9 empty] | 26.9 | 25
CONSTANTES FISICAS DE LA MUESTRA | [5 empty] | OBSERVACIONES
LIMITE LIQUIDO |  |  | 26.9
LIMITE PLASTICO |  |  | 20.29 | N.P
INDICE DE PLASTICIDAD |  |  | 6.61 | N.P
NO PLASTICO