## C10M1
GRAVEDAD ESPECIFICA Y ABSORCION DE LOS AGREGADOS
(NORMA MTC E - 113, ASTM D 854)
LABORATORIO MECANICA DE SUELOS, CONCRETOS Y PAVIMENTOS
OBRA | : ESTUDIO DEFINITIVO DE REHABILITACION Y MEJORAMIENTO |  | TECNICO : | E.A.C.
| DE LA CARRETERA CASMA -YAUTAN - HUARAZ |  | ING. RESP: | N.R.R.
TRAMO | : PARIACOTO - YUPASH |  | FECHA : | 2005-07-02
PUENTE | : CHACCHAN 01
AGREGADO GRUESO
IDENTIFICACION |  | 1 | 2 | 3 | PROMEDIO
A | PESO MAT.SAT.SUP. SECO (EN AIRE) | 1609 | 1618
B | PESO MAT.SAT.SUP. SECO (EN AGUA) | 1021 | 1018
C | VOL.DE MASA C = (A-D) | 588 | 600
D | PESO DE MAT.SECO EN ESTUFA (105 °C) | 1574 | 1600
E | VOLUMEN DE MASA C=(A-D) | 553 | 582
| Pe BULK (BASE SECA) = D/C | 2.676871 | 2.666667 |  | 2.671769
| Pe BULK (BASE SATURADA) = A/C | 2.736395 | 2.696667 |  | 2.716531
| Pe APARENTE (BASE SECA) = D/E | 2.846293 | 2.749141 |  | 2.797717
| % DE ABSORCION = ((A-D)/D)x100 | 2.223634 | 1.125 |  | 1.674317
AGREGADO FINO
IDENTIFICACION |  | 1 | 2 | 3 | PROMEDIO
A | PESO MAT.SAT.SUP. SECO (EN AIRE) | 333.8 | 330.2
B | PESO FRASCO + H2O | 649.1 | 648.2
C | PESO FRASCO + H2O + MAT.=(A+B) | 982.9 | 978.4
D | PESO DE MAT.+H2O EN EL FRASCO | 861.2 | 858.3
E | VOL.DE MASA + VOL. DE VACIOS = (C-D) | 121.7 | 120.1
F | PESO DE MAT.SECO EN ESTUFA (105 °C) | 328.9 | 324.1
G | VOLUMEN DE MASA E-(A-F) | 116.8 | 114
| Pe BULK (BASE SECA) = F/E | 2.702547 | 2.698585 |  | 2.700566
| Pe BULK (BASE SATURADA) = A/E | 2.74281 | 2.749376 |  | 2.746093
| Pe APARENTE (BASE SECA) = F/G | 2.815925 | 2.842982 |  | 2.829454
| % DE ABSORCION = ((A-F)/F)x100 | 1.489815 | 1.882135 |  | 1.685975
Observaciones:
ING RESPONSABLE |  |  | TENICO LABORATORIO