## C10M1
OBRA | : ESTUDIO DEFINITIVO DE REHABILITACION Y MEJORAMIENTO |  |  |  |  | TECNICO | : E.A.C.
| DE LA CARRETERA CASMA -YAUTAN - HUARAZ |  |  |  |  | ING. RESP. | : N.R.R.
TRAMO | : PARIACOTO - YUPASH |  |  |  |  | FECHA | : 30/06/05
PUENTE | : CHACCHAN 01
PESO UNITARIO Y VACIOS EN AGREGADOS
ASTM C 29-91 ; MTC E 203-2000
PESO UNITARIO DEL AGREGADO GRUESO
MOLDE | : | N° | SUELTO |  |  | VARILLADO
DETERMINACION N° |  |  | 1 | 2 | 3 | 4 | 5 | 6
Peso del molde + agregado seco (gr)
Peso del molde (gr)
Volumen del molde (cc) |  |  | 4450 | 4435 | 4438 | 4259 | 4260 | 4258
Peso del agregado neto (gr) |  |  | 5580 | 5540 | 5556 | 6360 | 6493 | 6549
Peso unitario seco (Kg/m3) |  |  | 1.253933 | 1.249154 | 1.251915 | 1.493308 | 1.524178 | 1.538046
Promedio |  |  | 1.251667 |  |  | 1.518511
Observaciones
_____________________________________________________
PESO UNITARIO DEL AGREGADO FINO
MOLDE | : | N° | SUELTO |  |  | VARILLADO
DETERMINACION N° |  |  | 1 | 2 | 3 | 4 | 5 | 6
Peso del molde + agregado seco (gr)
Peso del molde (gr)
Volumen del molde (cc) |  |  | 4250 | 4251 | 4259 | 4249 | 4250 | 4250
Peso del agregado neto (gr) |  |  | 6639 | 6614 | 6610 | 7428 | 7482 | 7560
Peso unitario seco (Kg/m3) |  |  | 1.562118 | 1.555869 | 1.552008 | 1.748176 | 1.760471 | 1.778824
Promedio |  |  | 1.556665 |  |  | 1.76249
Observaciones
_____________________________________________________