## c 01
ANÁLISIS GRANULOMÉTRICO - MÉTODO DEL HIDRÓMETRO
NORMA MTC E 109 - 2000
OBRA | : ESTUDIO DEFINITIVO DE REHABILITACION Y MEJORAMIENTO | [6 empty] | TECNICO | E.A.C.
| DE LA CARRETERA CASMA - YAUTAN - HUARAZ | [6 empty] | ING. RESP. | N.R.R
TRAMO | : PARIACOTO - YUPASH | [6 empty] | FECHA | 02/07/2005
PUENTE | : CHACCHAN 01
KM | : 71+560
Análisis del Hidrómetro |  |  |  |  | a = 0.99
Peso Específico de los Sólidos = 2.70 |  |  |  |  | Peso del suelo = 100 g
Agente Dispersante = NaPo3 |  |  |  |  | Cantidad: 123.0 ml
Corrección de cero = + 4.4 |  |  |  |  | Corrección de menisco = 1.0
Tiempo |  |  | Lectura real | Lectura | % | Hidrómetro | L de la |  | K de la | D mm
Transcurrido |  | Temp. ºC | Hidrómetro | corregida del | mas | corregido por | tabla | L/t | tabla
min. |  |  | Rc | Hidrómetro Rc | Fino | menisco R | 6.5 |  | 6.4
0.25 |  | 17 | 30 | 26.3 | 26 | 31 | 11.2 | 44.8 | 0.014 | 0.18908
0.5 |  | 17 | 30 | 26.3 | 26.04 | 31 | 11.2 | 22.4 | 0.014 | 0.09454
1 |  | 17 | 30 | 26.3 | 26.04 | 31 | 11.2 | 11.2 | 0.014 | 0.04685
2 |  | 17 | 30 | 26.3 | 26.04 | 31 | 11.2 | 5.6 | 0.014 | 0.02343
4 |  | 17 | 30 | 26.3 | 26.04 | 31 | 11.2 | 2.8 | 0.014 | 0.01171
8 |  | 17 | 30 | 26.3 | 26.04 | 31 | 11.2 | 1.4 | 0.014 | 0.00591
15 |  | 17 | 30 | 26.3 | 26.04 | 31 | 11.2 | 0.747 | 0.014 | 0.00313
30 |  | 17 | 27 | 23.3 | 24.06 | 28 | 11.7 | 0.39 | 0.014 | 0.0028
60 |  | 17 | 20 | 16.3 | 16.14 | 21 | 12.9 | 0.215 | 0.014 | 0.002
120 |  | 17 | 19 | 15.3 | 15.15 | 20 | 13 | 0.108 | 0.014 | 0.0018
1090 |  | 17 | 16 | 12.3 | 12.18 | 17 | 13.5 | 0.012 | 0.014 | 0.001