## C10M1
GRAVEDAD ESPECIFICA Y ABSORCION DE LOS AGREGADOS
(NORMA MTC E - 113, ASTM D 854)
LABORATORIO MECANICA DE SUELOS, CONCRETOS Y PAVIMENTOS
OBRA | : ESTUDIO DEFINITIVO DE REHABILITACION Y MEJORAMIENTO |  | TECNICO : | E.A.C.
| DE LA CARRETERA CASMA -YAUTAN - HUARAZ |  | ING. RESP: | N.R.R.
TRAMO | : PARIACOTO - YUPASH |  | FECHA : | 2005-07-02
PUENTE | : CHACCHAN 02
AGREGADO GRUESO
IDENTIFICACION |  | 1 | 2 | 3 | PROMEDIO
A | PESO MAT.SAT.SUP. SECO (EN AIRE) | 1610 | 1616
B | PESO MAT.SAT.SUP. SECO (EN AGUA) | 1020 | 1017
C | VOL.DE MASA C = (A-D) | 590 | 599
D | PESO DE MAT.SECO EN ESTUFA (105 °C) | 1579 | 1598
E | VOLUMEN DE MASA C=(A-D) | 559 | 581
| Pe BULK (BASE SECA) = D/C | 2.676271 | 2.66778 |  | 2.672025
| Pe BULK (BASE SATURADA) = A/C | 2.728814 | 2.69783 |  | 2.713322
| Pe APARENTE (BASE SECA) = D/E | 2.824687 | 2.75043 |  | 2.787559
| % DE ABSORCION = ((A-D)/D)x100 | 1.963268 | 1.126408 |  | 1.544838
AGREGADO FINO
IDENTIFICACION |  | 1 | 2 | 3 | PROMEDIO
A | PESO MAT.SAT.SUP. SECO (EN AIRE) | 330.8 | 327.2
B | PESO FRASCO + H2O | 650.1 | 649.2
C | PESO FRASCO + H2O + MAT.=(A+B) | 980.9 | 976.4
D | PESO DE MAT.+H2O EN EL FRASCO | 861.2 | 858.3
E | VOL.DE MASA + VOL. DE VACIOS = (C-D) | 119.7 | 118.1
F | PESO DE MAT.SECO EN ESTUFA (105 °C) | 328.9 | 324.1
G | VOLUMEN DE MASA E-(A-F) | 117.8 | 115
| Pe BULK (BASE SECA) = F/E | 2.747703 | 2.744285 |  | 2.745994
| Pe BULK (BASE SATURADA) = A/E | 2.763576 | 2.770533 |  | 2.767055
| Pe APARENTE (BASE SECA) = F/G | 2.79202 | 2.818261 |  | 2.805141
| % DE ABSORCION = ((A-F)/F)x100 | 0.5776832 | 0.9564949 |  | 0.767089
Observaciones:
ING RESPONSABLE |  |  | TENICO LABORATORIO