## C10M1
OBRA | : ESTUDIO DEFINITIVO DE REHABILITACION Y MEJORAMIENTO |  |  |  |  | TECNICO | : E.A.C.
| DE LA CARRETERA CASMA -YAUTAN - HUARAZ |  |  |  |  | ING. RESP. | : N.R.R.
TRAMO | : PARIACOTO - YUPASH |  |  |  |  | FECHA | : 02/07/05
PUENTE | : CHACCHAN 02
PESO UNITARIO Y VACIOS EN AGREGADOS
ASTM C 29-91 ; MTC E 203-2000
PESO UNITARIO DEL AGREGADO GRUESO
MOLDE | : | N° | SUELTO |  |  | VARILLADO
DETERMINACION N° |  |  | 1 | 2 | 3 | 4 | 5 | 6
Peso del molde + agregado seco (gr)
Peso del molde (gr)
Volumen del molde (cc) |  |  | 4498 | 4469 | 4462 | 4261 | 4268 | 4266
Peso del agregado neto (gr) |  |  | 5987 | 5898 | 5901 | 6650 | 6687 | 6680
Peso unitario seco (Kg/m3) |  |  | 1.331036 | 1.319758 | 1.322501 | 1.560667 | 1.566776 | 1.56587
Promedio |  |  | 1.324432 |  |  | 1.564437
Observaciones
_____________________________________________________
PESO UNITARIO DEL AGREGADO FINO
MOLDE | : | N° | SUELTO |  |  | VARILLADO
DETERMINACION N° |  |  | 1 | 2 | 3 | 4 | 5 | 6
Peso del molde + agregado seco (gr)
Peso del molde (gr)
Volumen del molde (cc) |  |  | 4250 | 4251 | 4259 | 4249 | 4250 | 4250
Peso del agregado neto (gr) |  |  | 6628 | 6608 | 6620 | 7412 | 7410 | 7418
Peso unitario seco (Kg/m3) |  |  | 1.559529 | 1.554458 | 1.554355 | 1.74441 | 1.743529 | 1.745412
Promedio |  |  | 1.556114 |  |  | 1.744451
Observaciones
_____________________________________________________