## C10M1
DETERMINACION DE SALES SOLUBLES
(NORMA MTC - E - 219 - 1999 _ ASTM D- 1888)
LABORATORIO MECANICA DE SUELOS CONCRETOS Y PAVIMENTOS
OBRA | : ESTUDIO DEFINITIVO DE REHABILITACION Y MEJORAMIENTO |  |  | TECNICO : | E.A.C.
| DE LA CARRETERA CASMA -YAUTAN - HUARAZ |  |  | ING. RESP. | N.R.R.
TRAMO | : PARIACOTO - YUPASH |  |  | FECHA: | 2005-06-30
PUENTE | : CHACCHAN 02
AGREGADO GRUESO
IDENTIFICACION |  |  |  |  | PROMEDIO
MUESTRA |  | 5 | 9
(1) Peso del Material |  | 500 | 500
(2) Agua |  | 50 | 50
(3) Peso del Recipiente |  | 40.2 | 41.1
(4) Peso del Recipiente + agua + sal |  | 100 | 100
(5) Peso del Recipiente + sal |  | 40.24 | 41.15
(6) Peso de sal |  | 0.04 | 0.05
(7) Peso de agua |  | 44.2 | 42.1
(7) Porcentaje de Sal |  | 0.09049774 | 0.1187648 |  | 0.1046313
AGREGADO FINO
IDENTIFICACION |  |  |  |  | PROMEDIO
MUESTRA |  | 3 | 10
(1) Peso del Material |  | 100 | 100
(2) Agua |  | 50 | 50
(3) Peso del Recipiente |  | 50.2 | 52.3
(4) Peso del Recipiente + agua + sal |  | 100.08 | 100.03
(5) Peso del Recipiente + sal |  | 50.27 | 52.36
(6) Peso de sal |  | 0.07 | 0.06
(7) Peso de agua |  | 49.2 | 49.8
(7) Porcentaje de Sal |  | 0.1422764 | 0.1204819 |  | 0.1313792
ING RESPONSABLE |  |  |  |  | TECNICO LABORATORIO