## Presentación
CALCULO DE C.B.R.
1 | Ingresar datos para el cálculo de densidades y % de humedad.
2 | En la hoja Corr-CBR, modificar los coeficientes de la ecuación de la curva,
donde se indica.
3 | Corregir la presentación de los gráficos en la hoja GRAFICOS.

## PROCTOR
ENSAYO PROCTOR MODIFICADO
(NORMA AASHTO T-180, ASTM D 1557)
LABORATORIO MECANICA DE SUELOS, CONCRETOS Y PAVIMENTOS
OBRA | : ESTUDIO DEFINITIVO DE REHABILITACION Y MEJORAMIENTO |  |  |  |  | TECNICO : | E.A.C.
| DE LA CARRETERA CASMA -YAUTAN - HUARAZ |  |  |  |  | ING. RESP. : | N.R.R.
TRAMO | : PARIACOTO - YUPASH |  |  |  |  | FECHA : | 2005-07-01
PUENTE | : CHACCHAN 02
DATOS DE LA MUESTRA
GP
A-1-a(0)
METODO DE COMPACTACION : ASSTHO T180 (D, Con Remplazo)
Peso suelo + molde |  | gr | 11340 | 11565 | 11824 | 11865
Peso molde |  | gr | 6835 | 6835 | 6835 | 6835
Peso suelo húmedo compactado |  | gr | 4505 | 4730 | 4989 | 5030
Volumen del molde |  | cm3 | 2105 | 2105 | 2110 | 2110
Peso volumétrico húmedo |  | gr | 2.140143 | 2.247031 | 2.364455 | 2.383886
Recipiente Nº
Peso del suelo húmedo+tara |  | gr | 500 | 499 | 546 | 606
Peso del suelo seco + tara |  | gr | 495 | 481 | 516 | 563
Tara |  | gr | 0 | 0 | 0 | 0
Peso de agua |  | gr | 5 | 18 | 30 | 43
Peso del suelo seco |  | gr | 495 | 481 | 516 | 563
Contenido de agua |  | % | 1.010101 | 3.742204 | 5.813953 | 7.637655
Peso volumétrico seco |  | gr/cm3 | 2.118741 | 2.165976 | 2.23454 | 2.214733 |  | 2.032162 | 2.084466 | 2.131706 | 2.121697
[5 empty] | Densidad máxima (gr/cm3) |  | 2.237
[5 empty] | Humedad óptima (%) |  | 6
[8 empty] | 0 | 2.237
[8 empty] | 6 | 2.237
[8 empty] | 6 | 2.237
[8 empty] | 6 | 0
TEC. DE LABORATORIO |  |  | ING. DE PAVIMENTOS |  |  | ING. DE PAVIMENTOS