## C10M1
GRAVEDAD ESPECIFICA Y ABSORCION DE LOS AGREGADOS
(NORMA MTC E - 113, ASTM D 854)
LABORATORIO MECANICA DE SUELOS, CONCRETOS Y PAVIMENTOS
OBRA | : ESTUDIO DEFINITIVO DE REHABILITACION Y MEJORAMIENTO |  | TECNICO : | E.A.C.
| DE LA CARRETERA CASMA -YAUTAN - HUARAZ |  | ING. RESP: | N.R.R.
TRAMO | : PARIACOTO - YUPASH |  | FECHA : | 2005-07-02
PUENTE | : CHACCHAN 03
AGREGADO GRUESO
IDENTIFICACION |  | 1 | 2 | 3 | PROMEDIO
A | PESO MAT.SAT.SUP. SECO (EN AIRE) | 1605 | 1612
B | PESO MAT.SAT.SUP. SECO (EN AGUA) | 1018 | 1021
C | VOL.DE MASA C = (A-D) | 587 | 591
D | PESO DE MAT.SECO EN ESTUFA (105 °C) | 1580 | 1593
E | VOLUMEN DE MASA C=(A-D) | 562 | 572
| Pe BULK (BASE SECA) = D/C | 2.691652 | 2.695431 |  | 2.693542
| Pe BULK (BASE SATURADA) = A/C | 2.734242 | 2.72758 |  | 2.730911
| Pe APARENTE (BASE SECA) = D/E | 2.811388 | 2.784965 |  | 2.798176
| % DE ABSORCION = ((A-D)/D)x100 | 1.582278 | 1.192718 |  | 1.387498
AGREGADO FINO
IDENTIFICACION |  | 1 | 2 | 3 | PROMEDIO
A | PESO MAT.SAT.SUP. SECO (EN AIRE) | 330.2 | 325.2
B | PESO FRASCO + H2O | 649.8 | 650.2
C | PESO FRASCO + H2O + MAT.=(A+B) | 980 | 975.4
D | PESO DE MAT.+H2O EN EL FRASCO | 861.2 | 858.3
E | VOL.DE MASA + VOL. DE VACIOS = (C-D) | 118.8 | 117.1
F | PESO DE MAT.SECO EN ESTUFA (105 °C) | 325.2 | 320.2
G | VOLUMEN DE MASA E-(A-F) | 113.8 | 112.1
| Pe BULK (BASE SECA) = F/E | 2.737374 | 2.734415 |  | 2.735894
| Pe BULK (BASE SATURADA) = A/E | 2.779461 | 2.777114 |  | 2.778287
| Pe APARENTE (BASE SECA) = F/G | 2.857645 | 2.856378 |  | 2.857012
| % DE ABSORCION = ((A-F)/F)x100 | 1.537515 | 1.561524 |  | 1.54952
Observaciones:
ING RESPONSABLE |  |  | TENICO LABORATORIO