## C10M1
OBRA | : ESTUDIO DEFINITIVO DE REHABILITACION Y MEJORAMIENTO |  |  |  |  | TECNICO | : E.A.C.
| DE LA CARRETERA CASMA -YAUTAN - HUARAZ |  |  |  |  | ING. RESP. | : N.R.R.
TRAMO | : PARIACOTO - YUPASH |  |  |  |  | FECHA | : 02/07/05
PUENTE | : CHACCHAN 03
PESO UNITARIO Y VACIOS EN AGREGADOS
ASTM C 29-91 ; MTC E 203-2000
PESO UNITARIO DEL AGREGADO GRUESO
MOLDE | : | N° | SUELTO |  |  | VARILLADO
DETERMINACION N° |  |  | 1 | 2 | 3 | 4 | 5 | 6
Peso del molde + agregado seco (gr)
Peso del molde (gr)
Volumen del molde (cc) |  |  | 4498 | 4469 | 4462 | 4261 | 4268 | 4266
Peso del agregado neto (gr) |  |  | 6000 | 6012 | 6000 | 6689 | 6640 | 6658
Peso unitario seco (Kg/m3) |  |  | 1.333926 | 1.345267 | 1.344688 | 1.569819 | 1.555764 | 1.560713
Promedio |  |  | 1.341294 |  |  | 1.562099
Observaciones
_____________________________________________________
PESO UNITARIO DEL AGREGADO FINO
MOLDE | : | N° | SUELTO |  |  | VARILLADO
DETERMINACION N° |  |  | 1 | 2 | 3 | 4 | 5 | 6
Peso del molde + agregado seco (gr)
Peso del molde (gr)
Volumen del molde (cc) |  |  | 4250 | 4251 | 4259 | 4249 | 4250 | 4250
Peso del agregado neto (gr) |  |  | 6630 | 6598 | 6645 | 7425 | 7415 | 7422
Peso unitario seco (Kg/m3) |  |  | 1.56 | 1.552105 | 1.560225 | 1.74747 | 1.744706 | 1.746353
Promedio |  |  | 1.557444 |  |  | 1.746176
Observaciones
_____________________________________________________