## C10M1
DETERMINACION DE SALES SOLUBLES
(NORMA MTC - E - 219 - 1999 _ ASTM D- 1888)
LABORATORIO MECANICA DE SUELOS CONCRETOS Y PAVIMENTOS
OBRA | : ESTUDIO DEFINITIVO DE REHABILITACION Y MEJORAMIENTO |  |  | TECNICO : | E.A.C.
| DE LA CARRETERA CASMA -YAUTAN - HUARAZ |  |  | ING. RESP. | N.R.R.
TRAMO | : PARIACOTO - YUPASH |  |  | FECHA: | 2005-06-30
PUENTE | : CHACCHAN 03
AGREGADO GRUESO
IDENTIFICACION |  |  |  |  | PROMEDIO
MUESTRA |  | 12 | 10
(1) Peso del Material |  | 500 | 500
(2) Agua |  | 50 | 50
(3) Peso del Recipiente |  | 50.2 | 51.3
(4) Peso del Recipiente + agua + sal |  | 100 | 100
(5) Peso del Recipiente + sal |  | 50.27 | 51.36
(6) Peso de sal |  | 0.07 | 0.06
(7) Peso de agua |  | 44.2 | 42.1
(7) Porcentaje de Sal |  | 0.158371 | 0.1425178 |  | 0.1504444
AGREGADO FINO
IDENTIFICACION |  |  |  |  | PROMEDIO
MUESTRA |  | 4 | 12
(1) Peso del Material |  | 100 | 100
(2) Agua |  | 50 | 50
(3) Peso del Recipiente |  | 48.5 | 49.2
(4) Peso del Recipiente + agua + sal |  | 100.08 | 100.03
(5) Peso del Recipiente + sal |  | 48.6 | 49.28
(6) Peso de sal |  | 0.1 | 0.08
(7) Peso de agua |  | 49.2 | 49.8
(7) Porcentaje de Sal |  | 0.203252 | 0.1606426 |  | 0.1819473
ING RESPONSABLE |  |  |  |  | TECNICO LABORATORIO