## c 01
ENSAYO DE LÍMITE CONTRACCIÓN
NORMA MTC E 112 - 2000
OBRA | : ESTUDIO DEFINITIVO DE REHABILITACION Y MEJORAMIENTO |  |  |  | TECNICO |  | E.A.C.
| DE LA CARRETERA CASMA - YAUTAN - HUARAZ |  |  |  | ING. RESP. |  | N.R.R
TRAMO | : PARIACOTO - YUPASH |  |  |  | FECHA |  | 2005-07-02
PUENTE | : CHACCHAN 03 |  |  |  | PROFUNDIDAD |  | 1.00 a 3.00 mts.
KM | : 74+300 |  |  |  | ESTRIBO DERECHO AGUAS ARRIBA
LABORATORIO DE MECÁNICA DE SUELOS, CONCRETOS Y PAVIMENTOS
| 1.- | Peso del plato recubierto + el suelo húmedo |  |  |  |  | 32.1
| 2.- | Peso del plato recubierto + el suelo seco |  |  |  |  | 30.2
| 3.- | Peso del plato recubierto |  |  |  |  | 10.2
| 4.- | Peso del suelo Ws |  |  |  |  | 20
| 5.- | Peso del agua Ww |  |  |  |  | 1.9
| 6.- | Contenido de humedad Wo % |  |  |  |  | 9.5
| 7.- | Vol. del suelo húmedo Vo |  |  |  |  | 14.96
| 8.- | Vol. del suelo seco Vf |  |  |  |  | 15.25
| Límite de contracción: ws = wo - (Vo-Vf) Yw * 100 |  |  |  |  | = | 10.8 | %
Ws
| Relación de contracción: SR = Ws/Vf |  |  | = | 1.31

## c 02
ENSAYO DE LÍMITE CONTRACCIÓN
NORMA MTC E 112 - 2000
OBRA | : ESTUDIO DEFINITIVO DE REHABILITACION Y MEJORAMIENTO |  |  |  | TECNICO |  | E.A.C.
| DE LA CARRETERA CASMA - YAUTAN - HUARAZ |  |  |  | ING. RESP. |  | N.R.R
TRAMO | : PARIACOTO - YUPASH |  |  |  | FECHA |  | 2005-07-02
PUENTE | : CHACCHAN 03 |  |  |  | PROFUNDIDAD |  | 0.00 a 3.00 mts.
KM | : 74+300 |  |  |  | ESTRIBO DERECHO AGUAS ABAJO
LABORATORIO DE MECÁNICA DE SUELOS, CONCRETOS Y PAVIMENTOS
| 1.- | Peso del plato recubierto + el suelo húmedo |  |  |  |  | 33.1
| 2.- | Peso del plato recubierto + el suelo seco |  |  |  |  | 31.2
| 3.- | Peso del plato recubierto |  |  |  |  | 11.2
| 4.- | Peso del suelo Ws |  |  |  |  | 20
| 5.- | Peso del agua Ww |  |  |  |  | 1.9
| 6.- | Contenido de humedad Wo % |  |  |  |  | 9.5
| 7.- | Vol. del suelo húmedo Vo |  |  |  |  | 14.9
| 8.- | Vol. del suelo seco Vf |  |  |  |  | 15.08
| Límite de contracción: ws = wo - (Vo-Vf) Yw * 100 |  |  |  |  | = | 10.3 | %
Ws
| Relación de contracción: SR = Ws/Vf |  |  | = | 1.33