## Presentación
CALCULO DE C.B.R.
1 | Ingresar datos para el cálculo de densidades y % de humedad.
2 | En la hoja Corr-CBR, modificar los coeficientes de la ecuación de la curva,
donde se indica.
3 | Corregir la presentación de los gráficos en la hoja GRAFICOS.

## PROCTOR
ENSAYO PROCTOR MODIFICADO
(NORMA AASHTO T-180, ASTM D 1557)
LABORATORIO MECANICA DE SUELOS, CONCRETOS Y PAVIMENTOS
OBRA | : ESTUDIO DEFINITIVO DE REHABILITACION Y MEJORAMIENTO |  |  |  |  | TECNICO : | E.A.C.
| DE LA CARRETERA CASMA -YAUTAN - HUARAZ |  |  |  |  | ING. RESP. : | N.R.R.
TRAMO | : PARIACOTO - YUPASH |  |  |  |  | FECHA : | 2005-07-02
PUENTE | : CHACCHAN 03
DATOS DE LA MUESTRA
GP
A-1-a(0)
METODO DE COMPACTACION : ASSTHO T180 (D, Con Remplazo)
Peso suelo + molde |  | gr | 11350 | 11624 | 11842 | 11732
Peso molde |  | gr | 6835 | 6835 | 6835 | 6835
Peso suelo húmedo compactado |  | gr | 4515 | 4789 | 5007 | 4897
Volumen del molde |  | cm3 | 2105 | 2105 | 2110 | 2110
Peso volumétrico húmedo |  | gr | 2.144893 | 2.275059 | 2.372986 | 2.320853
Recipiente Nº
Peso del suelo húmedo+tara |  | gr | 498 | 541 | 534 | 487
Peso del suelo seco + tara |  | gr | 468 | 499 | 483 | 434
Tara |  | gr | 0 | 0 | 0 | 0
Peso de agua |  | gr | 30 | 42 | 51 | 53
Peso del suelo seco |  | gr | 468 | 499 | 478 | 417
Contenido de agua |  | % | 6.410256 | 8.416834 | 10.66946 | 12.70983
Peso volumétrico seco |  | gr/cm3 | 2.015683 | 2.098437 | 2.14421 | 2.05914 |  | 2.032162 | 2.084466 | 2.131706 | 2.121697
[5 empty] | Densidad máxima (gr/cm3) |  | 2.146
[5 empty] | Humedad óptima (%) |  | 10.55
[8 empty] | 0 | 2.146
[8 empty] | 10.55 | 2.146
[8 empty] | 10.55 | 2.146
[8 empty] | 10.55 | 0
TEC. DE LABORATORIO |  |  | ING. DE PAVIMENTOS |  |  | ING. DE PAVIMENTOS