## C10M1
GRAVEDAD ESPECIFICA Y ABSORCION DE LOS AGREGADOS
(NORMA MTC E - 113, ASTM D 854)
LABORATORIO MECANICA DE SUELOS, CONCRETOS Y PAVIMENTOS
OBRA | : ESTUDIO DEFINITIVO DE REHABILITACION Y MEJORAMIENTO |  | TECNICO : | E.A.C.
| DE LA CARRETERA CASMA -YAUTAN - HUARAZ |  | ING. RESP: | N.R.R.
TRAMO | : PARIACOTO - YUPASH |  | FECHA : | 2005-06-30
PUENTE | : PARIACOTO
AGREGADO GRUESO
IDENTIFICACION |  | 1 | 2 | 3 | PROMEDIO
A | PESO MAT.SAT.SUP. SECO (EN AIRE) | 1590 | 1632
B | PESO MAT.SAT.SUP. SECO (EN AGUA) | 1003 | 1031
C | VOL.DE MASA C = (A-D) | 587 | 601
D | PESO DE MAT.SECO EN ESTUFA (105 °C) | 1564 | 1606
E | VOLUMEN DE MASA C=(A-D) | 561 | 575
| Pe BULK (BASE SECA) = D/C | 2.664395 | 2.672213 |  | 2.668304
| Pe BULK (BASE SATURADA) = A/C | 2.708688 | 2.715474 |  | 2.712081
| Pe APARENTE (BASE SECA) = D/E | 2.787879 | 2.793043 |  | 2.790461
| % DE ABSORCION = ((A-D)/D)x100 | 1.662404 | 1.618929 |  | 1.640667
AGREGADO FINO
IDENTIFICACION |  | 1 | 2 | 3 | PROMEDIO
A | PESO MAT.SAT.SUP. SECO (EN AIRE) | 333.2 | 327.5
B | PESO FRASCO + H2O | 649.2 | 649.2
C | PESO FRASCO + H2O + MAT.=(A+B) | 982.4 | 976.7
D | PESO DE MAT.+H2O EN EL FRASCO | 861.2 | 858.3
E | VOL.DE MASA + VOL. DE VACIOS = (C-D) | 121.2 | 118.4
F | PESO DE MAT.SECO EN ESTUFA (105 °C) | 330.2 | 325.1
G | VOLUMEN DE MASA E-(A-F) | 118.2 | 116
| Pe BULK (BASE SECA) = F/E | 2.724422 | 2.745777 |  | 2.7351
| Pe BULK (BASE SATURADA) = A/E | 2.749175 | 2.766047 |  | 2.757611
| Pe APARENTE (BASE SECA) = F/G | 2.79357 | 2.802586 |  | 2.798078
| % DE ABSORCION = ((A-F)/F)x100 | 0.9085403 | 0.7382344 |  | 0.8233873
Observaciones:
ING RESPONSABLE |  |  | TENICO LABORATORIO