## C10M1
OBRA | : ESTUDIO DEFINITIVO DE REHABILITACION Y MEJORAMIENTO |  |  |  |  | TECNICO | : E.A.C.
| DE LA CARRETERA CASMA -YAUTAN - HUARAZ |  |  |  |  | ING. RESP. | : N.R.R.
TRAMO | : PARIACOTO - YUPASH |  |  |  |  | FECHA | : 30/06/05
PUENTE | : PARIACOTO
PESO UNITARIO Y VACIOS EN AGREGADOS
ASTM C 29-91 ; MTC E 203-2000
PESO UNITARIO DEL AGREGADO GRUESO
MOLDE | : | N° | SUELTO |  |  | VARILLADO
DETERMINACION N° |  |  | 1 | 2 | 3 | 4 | 5 | 6
Peso del molde + agregado seco (gr) |  |  | 12429 | 12427 | 12430 | 13042 | 13047 | 13041
Peso del molde (gr) |  |  | 5983 | 5983 | 5983 | 5983 | 5983 | 5983
Volumen del molde (cc) |  |  | 4247 | 4247 | 4247 | 4247 | 4247 | 4247
Peso del agregado neto (gr) |  |  | 6446 | 6444 | 6447 | 7059 | 7064 | 7058
Peso unitario seco (Kg/m3) |  |  | 1.517777 | 1.517306 | 1.518013 | 1.662114 | 1.663292 | 1.661879
Promedio |  |  | 1.517699 |  |  | 1.662428
Observaciones
_____________________________________________________
PESO UNITARIO DEL AGREGADO FINO
MOLDE | : | N° | SUELTO |  |  | VARILLADO
DETERMINACION N° |  |  | 1 | 2 | 3 | 4 | 5 | 6
Peso del molde + agregado seco (gr) |  |  | 12703 | 12714 | 12755 | 13302 | 13299 | 13301
Peso del molde (gr) |  |  | 5983 | 5983 | 5983 | 5983 | 5983 | 5983
Volumen del molde (cc) |  |  | 4247 | 4247 | 4247 | 4247 | 4247 | 4247
Peso del agregado neto (gr) |  |  | 6720 | 6731 | 6772 | 7319 | 7316 | 7318
Peso unitario seco (Kg/m3) |  |  | 1.582293 | 1.584883 | 1.594537 | 1.723334 | 1.722628 | 1.723099
Promedio |  |  | 1.587238 |  |  | 1.72302
Observaciones
_____________________________________________________