## Presentación
CALCULO DE C.B.R.
1 | Ingresar datos para el cálculo de densidades y % de humedad.
2 | En la hoja Corr-CBR, modificar los coeficientes de la ecuación de la curva,
donde se indica.
3 | Corregir la presentación de los gráficos en la hoja GRAFICOS.

## PROCTOR
ENSAYO PROCTOR MODIFICADO
(NORMA AASHTO T-180, ASTM D 1557)
LABORATORIO MECANICA DE SUELOS, CONCRETOS Y PAVIMENTOS
OBRA | : ESTUDIO DEFINITIVO DE REHABILITACION Y MEJORAMIENTO |  |  |  |  | TECNICO : | E.A.C.
| DE LA CARRETERA CASMA -YAUTAN - HUARAZ |  |  |  |  | ING. RESP. : | N.R.R.
TRAMO | : PARIACOTO - YUPASH |  |  |  |  | FECHA : | 2005-06-30
PUENTE | : PARIACOTO
DATOS DE LA MUESTRA
GP
A-1-a(0)
METODO DE COMPACTACION : ASSTHO T180 (D, Con Remplazo)
Peso suelo + molde |  | gr | 11075 | 11200 | 11863 | 11780
Peso molde |  | gr | 6394 | 6394 | 6835 | 6835
Peso suelo húmedo compactado |  | gr | 4681 | 4806 | 5028 | 4945
Volumen del molde |  | cm3 | 2105 | 2105 | 2110 | 2110
Peso volumétrico húmedo |  | gr | 2.223753 | 2.283135 | 2.382938 | 2.343602
Recipiente Nº
Peso del suelo húmedo+tara |  | gr | 599.5 | 839.5 | 492 | 535
Peso del suelo seco + tara |  | gr | 577.9 | 798 | 457 | 490
Tara |  | gr | 0 | 0 | 0 | 0
Peso de agua |  | gr | 21.6 | 41.5 | 35 | 45
Peso del suelo seco |  | gr | 577.9 | 798 | 457 | 490
Contenido de agua |  | % | 3.737671 | 5.200501 | 7.658643 | 9.183673
Peso volumétrico seco |  | gr/cm3 | 2.143631 | 2.17027 | 2.21342 | 2.146477 |  | 2.032162 | 2.084466 | 2.131706 | 2.121697
[5 empty] | Densidad máxima (gr/cm3) |  | 2.214
[5 empty] | Humedad óptima (%) |  | 7.6
[8 empty] | 0 | 2.214
[8 empty] | 7.6 | 2.214
[8 empty] | 7.6 | 2.214
[8 empty] | 7.6 | 0
TEC. DE LABORATORIO |  |  | ING. DE PAVIMENTOS |  |  | ING. DE PAVIMENTOS