## C10M1
GRAVEDAD ESPECIFICA Y ABSORCION DE LOS AGREGADOS
(NORMA MTC E - 113, ASTM D 854)
LABORATORIO MECANICA DE SUELOS, CONCRETOS Y PAVIMENTOS
OBRA | : ESTUDIO DEFINITIVO DE REHABILITACION Y MEJORAMIENTO |  | TECNICO : | E.A.C.
| DE LA CARRETERA CASMA -YAUTAN - HUARAZ |  | ING. RESP: | N.R.R.
TRAMO | : PARIACOTO - YUPASH |  | FECHA : | 2005-07-01
PUENTE | : TAQUILMA 01
AGREGADO GRUESO
IDENTIFICACION |  | 1 | 2 | 3 | PROMEDIO
A | PESO MAT.SAT.SUP. SECO (EN AIRE) | 1508 | 1506
B | PESO MAT.SAT.SUP. SECO (EN AGUA) | 946 | 946.7
C | VOL.DE MASA C = (A-D) | 562 | 559.3
D | PESO DE MAT.SECO EN ESTUFA (105 °C) | 1470 | 1468
E | VOLUMEN DE MASA C=(A-D) | 524 | 521.3
| Pe BULK (BASE SECA) = D/C | 2.615658 | 2.624709 |  | 2.620184
| Pe BULK (BASE SATURADA) = A/C | 2.683274 | 2.692652 |  | 2.687963
| Pe APARENTE (BASE SECA) = D/E | 2.805344 | 2.816037 |  | 2.81069
| % DE ABSORCION = ((A-D)/D)x100 | 2.585034 | 2.588556 |  | 2.586795
AGREGADO FINO
IDENTIFICACION |  | 1 | 2 | 3 | PROMEDIO
A | PESO MAT.SAT.SUP. SECO (EN AIRE) | 329.2 | 328.7
B | PESO FRASCO + H2O | 649.1 | 647.5
C | PESO FRASCO + H2O + MAT.=(A+B) | 978.3 | 976.2
D | PESO DE MAT.+H2O EN EL FRASCO | 857.2 | 855.6
E | VOL.DE MASA + VOL. DE VACIOS = (C-D) | 121.1 | 120.6
F | PESO DE MAT.SECO EN ESTUFA (105 °C) | 327.5 | 326.9
G | VOLUMEN DE MASA E-(A-F) | 119.4 | 118.8
| Pe BULK (BASE SECA) = F/E | 2.704377 | 2.710614 |  | 2.707495
| Pe BULK (BASE SATURADA) = A/E | 2.718415 | 2.725539 |  | 2.721977
| Pe APARENTE (BASE SECA) = F/G | 2.742881 | 2.751684 |  | 2.747282
| % DE ABSORCION = ((A-F)/F)x100 | 0.519084 | 0.5506271 |  | 0.5348555
Observaciones:
ING RESPONSABLE |  |  | TENICO LABORATORIO