## C10M1
OBRA | : ESTUDIO DEFINITIVO DE REHABILITACION Y MEJORAMIENTO |  |  |  |  | TECNICO | : E.A.C.
| DE LA CARRETERA CASMA -YAUTAN - HUARAZ |  |  |  |  | ING. RESP. | : N.R.R.
TRAMO | : PARIACOTO - YUPASH |  |  |  |  | FECHA | : 30/06/05
PUENTE | : TAQUILMA 01
PESO UNITARIO Y VACIOS EN AGREGADOS
ASTM C 29-91 ; MTC E 203-2000
PESO UNITARIO DEL AGREGADO GRUESO
MOLDE | : | N° | SUELTO |  |  | VARILLADO
DETERMINACION N° |  |  | 1 | 2 | 3 | 4 | 5 | 6
Peso del molde + agregado seco (gr)
Peso del molde (gr)
Volumen del molde (cc) |  |  | 4247 | 4247 | 4247 | 4247 | 4247 | 4247
Peso del agregado neto (gr) |  |  | 5580 | 5540 | 5556 | 6360 | 6493 | 6549
Peso unitario seco (Kg/m3) |  |  | 1.313869 | 1.30445 | 1.308218 | 1.497528 | 1.528844 | 1.54203
Promedio |  |  | 1.308845 |  |  | 1.5228
Observaciones
_____________________________________________________
PESO UNITARIO DEL AGREGADO FINO
MOLDE | : | N° | SUELTO |  |  | VARILLADO
DETERMINACION N° |  |  | 1 | 2 | 3 | 4 | 5 | 6
Peso del molde + agregado seco (gr)
Peso del molde (gr)
Volumen del molde (cc) |  |  | 4247 | 4247 | 4247 | 4247 | 4247 | 4247
Peso del agregado neto (gr) |  |  | 6639 | 6614 | 6610 | 7428 | 7482 | 7560
Peso unitario seco (Kg/m3) |  |  | 1.563221 | 1.557335 | 1.556393 | 1.748999 | 1.761714 | 1.78008
Promedio |  |  | 1.558983 |  |  | 1.763598
Observaciones
_____________________________________________________