## C10M1
DETERMINACION DE SALES SOLUBLES
(NORMA MTC - E - 219 - 1999 _ ASTM D- 1888)
LABORATORIO MECANICA DE SUELOS CONCRETOS Y PAVIMENTOS
OBRA | : ESTUDIO DEFINITIVO DE REHABILITACION Y MEJORAMIENTO |  |  | TECNICO : | E.A.C.
| DE LA CARRETERA CASMA -YAUTAN - HUARAZ |  |  | ING. RESP. | N.R.R.
TRAMO | : PARIACOTO - YUPASH |  |  | FECHA: | 2005-06-29
PUENTE | : TAQUILMA 01
AGREGADO GRUESO
IDENTIFICACION |  |  |  |  | PROMEDIO
MUESTRA |  | 3 | 4
(1) Peso del Material |  | 500 | 500
(2) Agua |  | 50 | 50
(3) Peso del Recipiente |  | 48.72 | 48.71
(4) Peso del Recipiente + agua + sal |  | 100 | 100
(5) Peso del Recipiente + sal |  | 48.76 | 48.74
(6) Peso de sal |  | 0.04 | 0.03
(7) Peso de agua |  | 46.23 | 46.58
(7) Porcentaje de Sal |  | 0.0865239 | 0.06440532 |  | 0.07546461
AGREGADO FINO
IDENTIFICACION |  |  |  |  | PROMEDIO
MUESTRA |  | 1 | 2
(1) Peso del Material |  | 100 | 100
(2) Agua |  | 50 | 50
(3) Peso del Recipiente |  | 50.63 | 50.32
(4) Peso del Recipiente + agua + sal |  | 100 | 100
(5) Peso del Recipiente + sal |  | 50.68 | 50.4
(6) Peso de sal |  | 0.05 | 0.08
(7) Peso de agua |  | 48.23 | 48.2
(7) Porcentaje de Sal |  | 0.1036699 | 0.1659751 |  | 0.1348225
ING RESPONSABLE |  |  |  |  | TECNICO LABORATORIO