## c 01
[13 empty] | Peso tara |  |  |  | 0
[13 empty] | Peso tara + suelo húmedo |  |  |  | 648
[13 empty] | Peso tara + suelo seco |  |  |  | 611
ANALISIS GRANULOMETRICO POR TAMIZADO
(NORMA AASHTO T-27, ASTM D422; MTC E 107 - 2000)
LABORATORIO MECANICA DE SUELOS CONCRETOS Y PAVIMENTOS | [18 empty] | ANALISIS DE SUELOS
OBRA | : ESTUDIO DEFINITIVO DE REHABILITACION Y MEJORAMIENTO
| DE LA CARRETERA CASMA - YAUTAN - HUARAZ |  |  |  |  | TECNICO |  | : | E.A.C. | [9 empty] | PROYECTO : | PCL-TACNA |  |  |  |  | REGISTRO N° :
TRAMO | : PARIACOTO - YUPASH
PUENTE | : TAQUILMA Nº 01 |  |  |  |  | ING. RESP. |  | : | N.R.R | [9 empty] | SOLICITADO : | Ing. Alex Yturry G. |  |  |  |  | ING° RESP : |  | E. Rivas D.
KM | : 62+832 |  |  |  |  | FECHA |  | : | 2005-06-28 | [9 empty] | UBICACIÓN : | NUEVA TACNA - TACNA |  |  |  |  | TECNICO : |  | C. Pelaez Q. - C. Villar C.
[25 empty] | FECHA : |  | 1999-11-09
DATOS DE LA MUESTRA | [11 empty] | PI: | 3113 | [5 empty] | MALLAS | DESCRIPCION | C-1, M-1 |  | C-2, M-1 |  | C-2, M-2 |  | C-3, M-1 |  | C-4, M-1
CALICATA | : 01 |  | MUESTRA | 01 | Tamaño Máximo |  |  | : | 3/4" |  |  | PG | 38
PROF | : 0.00 a 0.40 mts | [10 empty] | PF | 3075 | [6 empty] | KILOMETRAJE
ESTRIBO | : IZQUIERDO |  |  |  | Peso Inicial |  |  | : | 510 | g | [8 empty] | SERIE | PROFUNDIDAD (m.) | 0.00 - 1.50 |  | 0.00 - 0.90 |  | 0.90 - 1.50 |  | 0.00 - 1.50 |  | 0.00 - 1.50
[9 empty] | 500 | [9 empty] | AMERICANA | ABERTURA (mm) | RET. | PASA | RET. | PASA | RET. | PASA | RET. | PASA | RET. | PASA
TAMIZ | AASHTO T-27 | PESO | PORCENTAJE | RETENIDO | PORCENTAJE |  | DESCRIPCION DE LA MUESTRA | [11 empty] | 3" | 76.2 |  |  |  | 100
| (mm) | RETENIDO | RETENIDO | ACUMULADO | QUE PASA | [13 empty] | 2 1/2" | 63.5 | 0 | 100 | 15 | 85 |  |  |  | 100
3" | 76.2 | [10 empty] | F: | 645 | [5 empty] | 2" | 50.8 | 0 | 100 | 5 | 80 |  |  | 5 | 95 |  | 100
2 1/2" | 63.5 |  |  |  | 100 |  | %Peso Piedra: |  |  | 7.451% | [8 empty] | 11/2" | 38.1 | 0 | 100 | 8 | 72 |  | 100 | 6 | 89 | 7 | 93
2" | 50.8 | 0 | 0 | 0 | 100 |  | % Peso arena: |  |  | 92.55% | [8 empty] | 1" | 25.4 | 0 | 100 | 4 | 68 | 0 | 100 | 10 | 79 | 11 | 82
1 1/2" | 38.5 | 0 | 0 | 0 | 100 |  | Límite Líquido (LL) : |  |  | 29.55 | [8 empty] | 3/4" | 19.05 | 0 | 100 | 8 | 60 | 0 | 100 | 5 | 74 | 10 | 72
1" | 25.4 | 0 | 0 | 0 | 100 |  | Límite Plástico (LP) : |  |  | 23.17002 | [8 empty] | 1/2" | 12.7 | 0.9803922 | 99.01961 | 5 | 55 | 0 | 100 | 8 | 66 | 11 | 61
3/4" | 19 | 0 | 0 | 0 | 100 |  | Indice Plástico (IP) : |  |  | 6.379982 | [8 empty] | 3/8" | 9.525 | 2.54902 | 96.47059 | 5 | 50 | 3.5 | 96.5 | 6 | 60 | 6 | 55
1/2" | 12.7 | 5 | 0.9803922 | 0.9803922 | 99.01961 |  | Clasificación(SUCS) : |  |  | SP-SM | [8 empty] | 1/4" | 6.35 | 0 | 96.47059 | 5 | 45 | 0 | 96.5 | 5 | 55 | 8 | 47
3/8" | 9.5 | 13 | 2.54902 | 3.529412 | 96.47059 |  | Clasific.(AASHTO) : |  |  | A-2-4 ( 0 ) | [8 empty] | N° 4 | 4.76 | 3.921569 | 92.54902 | 5 | 40 | 0.8 | 95.7 | 4 | 51 | 4 | 43
Nº 4 | 4.75 | 20 | 3.921569 | 7.45098 | 92.54902 |  | Densidad máx.(gr/cm3) | [11 empty] | N° 6 | 3.36 | 0 | 92.54902 | 3 | 37 | 0 | 95.7 | 4 | 47 | 4 | 39
Nº 8 | 2.36 | 0 | 0 | 7.45098 | 92.54902 |  | Humedad óptima (%) | [11 empty] | N° 8 | 2.38 | 0 | 92.54902 | 1 | 36 | 0 | 95.7 | 4 | 43 | 3 | 36
Nº 10 | 2 | 9 | 1.764706 | 9.215686 | 90.78431 |  | Contenido de Humedad: |  |  | 40 | [8 empty] | N° 10 | 2 | 1.764706 | 90.78431 | 1 | 35 | 1.3 | 94.4 | 2 | 41 | 1 | 35
Nº 16 | 1.19 | 0 | 0 | 9.215686 | 90.78431 |  | Materia Orgánica : |  |  | 15% | [8 empty] | N°16 | 1.19 | 0 | 90.78431 | 1 | 34 | 0 | 94.4 | 6 | 35 | 4 | 31
Nº 20 | 0.84 | 32 | 6.27451 | 15.4902 | 84.5098 |  | Turba : | [11 empty] | N° 20 | 0.84 | 6.27451 | 84.5098 | 1 | 33 | 0 | 94.4 | 4 | 31 | 2 | 29
Nº 30 | 0.6 | 0 | 0 | 15.4902 | 84.5098 |  | OBSERVACIONES : | [11 empty] | N° 30 | 0.59 | 0 | 84.5098 | 1 | 32 | 0 | 94.4 | 6 | 25 | 3 | 26
Nº 40 | 0.425 | 87 | 17.05882 | 32.54902 | 67.45098 | [5 empty] | 20 | [7 empty] | N° 40 | 0.426 | 17.05882 | 67.45098 | 5 | 27 | 2.2 | 92.2 | 6 | 19 | 4 | 22
Nº 50 | 0.3 | 0 | 0 | 32.54902 | 67.45098 | [13 empty] | N° 50 | 0.297 | 0 | 67.45098 | 4 | 23 | 0 | 92.2 | 2 | 17 | 3 | 19
Nº 80 | 0.177 | 65.2 | 12.78431 | 45.33333 | 54.66667 | [13 empty] | N° 80 | 0.177 | 12.78431 | 54.66667 | 10 | 13 | 0 | 92.2 | 5 | 12 | 5 | 14
Nº 100 | 0.15 | 158.3 | 31.03922 | 76.37255 | 23.62745 | [13 empty] | N° 100 | 0.149 | 31.03922 | 23.62745 | 3 | 10 | 3.4 | 88.8 | 2 | 10 | 2 | 12
Nº 200 | 0.075 | 65.9 | 12.92157 | 89.29412 | 10.70588 | [5 empty] | 8 | [7 empty] | N° 200 | 0.074 | 12.92157 | 10.70588 | 7 | 3 | 3.5 | 85.3 | 3 | 7 | 3 | 9
< Nº 200 | FONDO | 54.6 | 10.70588 | 100 | [14 empty] | - N° 200 | - | 10.70588 |  | 3 |  | 85.3 |  | 7 |  | 9
|  | 472 | 85.65321 | [15 empty] | HUMEDAD NATURAL (%) |  |  |  | 0.74
CURVA GRANULOMETRICA | [18 empty] | LIMITE LIQUIDO (%) |  | 29.55 |  | 8 |  | 42.08 |  | 45 |  | -.-
[19 empty] | INDICE PLASTICO (%) |  | 6.379982 |  | NP |  | 19.3 |  | 9 |  | NP
[19 empty] | CLASIFICACION SUCS |  | SP-SM |  | GP |  | CL |  | GP-GM |  | GP-GM
[13 empty] | NO TOCAR RNGOS |  |  |  | MUESTRA |  | CLASIFICACION AASHTO |  | A-2-4 ( 0 ) |  | A-1-a ( 0 ) |  | A-7-6 ( 12 ) |  | A-2-5 ( 0 ) |  | A-1-a ( 0 )
[13 empty] | 76.2 | 100 | 3" | 76.2
[13 empty] | 76.2 | 0 | 2 1/2" | 63.5
[13 empty] | 63.5 | 4.75 | 2" | 50.8 | 100 | 100 |  |  | A-2-4 | ( 0 ) | A-1-a | ( 0 ) | A-7-6 | ( 12 ) | A-2-5 | ( 0 ) | A-1-a | ( 0 )
[13 empty] | 63.5 | 4.75 | 1 1/2" | 38.5 | 100 | 100 |  |  | 0 | SM | 0 | GM | 12.136 | CL | 0 | GM | 0 | GM
[13 empty] | 38.1 | 2.36 | 1" | 25.4 | 100 | 100 |  |  | A-2-4 | SM | A-1-a | GC | A-7-6 | CH | A-2-5 | GM | A-1-a | GC
[13 empty] | 38.1 | 2.36 | 3/4" | 19 | 100 | 100 |  |  | A-4 | SP-SM | A-4 | GP | A-7-6 | SP-SC | A-5 | GP-GM | A-4 | GP-GM
[13 empty] | 25.4 | 0.6 | 1/2" | 12.7 | 99.01961 | 99.01961 |  |  | 0.074 | P | 0.149 | P | 0.074 | P | 0.149 | P | 0.09344367 | P
[13 empty] | 25.4 | 0.6 | 3/8" | 9.5 | 96.47059 | 96.47059 |  |  | #DIV/0! | 0.2196584 | 0.0002485719 | 19.05 | #DIV/0! | 0.0004699748 | 0.2439405 | 9.525 | 0.08965473 | 12.10544
[13 empty] | 19 | 0.425 | Nº 4 | 4.75 | 92.54902 | 92.54902 |  |  | 0.154362 | 0.2154715 | 0.5179347 | 19.05 | 0.074 | #DIV/0! | 0.7919688 | 9.525 | 0.9998 | 12.10544
[13 empty] | 19 | 0.425 | Nº 10 | 2 | 90.78431 | 90.78431 |  |  | #DIV/0! | #DIV/0! | 0.5179347 | 19.05 | #DIV/0! | #DIV/0! | 0.7919688 | 9.525 | 0.9998 | 12.10544
[13 empty] | 12.7 | 0.15 | Nº 40 | 0.425 | 84.5098 | 67.45098 |  |  | #DIV/0! | 0 | 0.3006097 | 0 | #DIV/0! | 0 | 0.775978 | 0 | 1.194132 | 0
[13 empty] | 12.7 | 0.15 | Nº 200 | 0.075 | 84.5098 | 10.70588 |  |  | 29.55 | 92.54902 | 8 | 40 | 42.08 | 95.7 | 45 | 51 | 0 | 43
[13 empty] | 9.5 | 0.075 | [6 empty] | 6.379982 |  | 0 |  | 19.3 |  | 9 |  | 0
[13 empty] | 9.5 | 0.075 | Nº 50 | 0.3 | 67.45098
[13 empty] | 0.177 |  | Nº 80 | 0.177 | 54.66667
[13 empty] | 0.177 |  | Nº 100 | 0.15 | 23.62745
[13 empty] | 2 | 100 |  |  | 10.70588
[13 empty] | 2 | 0
25.40
12.70
19.00
9.52
4.75
2.36
50.80
2.00
0.84
0.60
0.42
0.30
0.075
38.10
0.17
0.15
2.00
2.00

## LIMITITES C01
LIMITES DE CONSISTENCIA
(NORMA AASHTO T-89, T-90, ASTM D 4318; MTC E 111, 112 - 2000)
LABORATORIO MECANICA DE SUELOS CONCRETOS Y PAVIMENTOS
OBRA | : ESTUDIOS DE PREFACTIBILIDAD CARRETERA NEPEÑA - MORO - PAMPAROMAS | ESTUDIO DEFINITIVO DE REHABILITACION Y MEJORAMIENTO
DE LA CARRETERA CASMA - YAUTAN - HUARAZ
TRAMO | : MORO - PAMAPROMAS | PARIACOTO - YUPASH |  |  |  | TECNICO | : | E.A.C.
PUENTE | : | TAQUILMA Nº 01 |  |  |  | ING. RESP. | : | N.R.R.
KM. | : | 62+832 |  |  |  | FECHA | : | 2005-06-28
DATOS DE LA MUESTRA
CALICATA | : | 01 |  |  | MUESTRA | 01
PROF. | : | 0.00 a 0.40 mts.
ESTRIBO | : | IZQUIERDO
LIMITE LIQUIDO
Nº TARRO |  |  |  | 5 | 4 | 9
PESO TARRO + SUELO HUMEDO |  |  | (g) | 28.98 | 30.98 | 33.15
PESO TARRO + SUELO SECO |  |  | (g) | 25.85 | 27.2 | 29.41
PESO DE AGUA |  |  | (g) | 3.13 | 3.78 | 3.74
PESO DEL TARRO |  |  | (g) | 14.7 | 14.89 | 18.54
PESO DEL SUELO SECO |  |  | (g) | 11.15 | 12.31 | 10.87
CONTENIDO DE HUMEDAD |  |  | (%) | 28.07175 | 30.70674 | 34.40662
NUMERO DE GOLPES |  |  |  | 29 | 22 | 14
LIMITE PLASTICO
Nº TARRO |  |  |  | 20 | 10
PESO TARRO + SUELO HUMEDO |  |  | (g) | 19.7 | 20.8 |  |  | 0
PESO TARRO + SUELO SECO |  |  | (g) | 17.5 | 18.3
PESO DE AGUA |  |  | (g) | 2.2 | 2.5 | 0 |  | 0
PESO DEL TARRO |  |  | (g) | 8.1 | 7.4
PESO DEL SUELO SECO |  |  | (g) | 9.4 | 10.9 | 0 |  | 0
CONTENIDO DE DE HUMEDAD |  |  | (%) | 23.40426 | 22.93578 | 23.17002 |  | N.P.
X |  | Y
35 |  | 27 | 25
[9 empty] | 29.55 | 25
[9 empty] | 29.55 | 0
[9 empty] | 10 | 25
[9 empty] | 29.55 | 25
CONSTANTES FISICAS DE LA MUESTRA | [5 empty] | OBSERVACIONES
LIMITE LIQUIDO |  |  |  | 29.55
LIMITE PLASTICO |  |  |  | 23.17002
INDICE DE PLASTICIDAD |  |  |  | 6.379982
NO PLASTICO