## Presentación
CALCULO DE C.B.R.
1 | Ingresar datos para el cálculo de densidades y % de humedad.
2 | En la hoja Corr-CBR, modificar los coeficientes de la ecuación de la curva,
donde se indica.
3 | Corregir la presentación de los gráficos en la hoja GRAFICOS.

## PROCTOR
ENSAYO PROCTOR MODIFICADO
(NORMA AASHTO T-180, ASTM D 1557)
LABORATORIO MECANICA DE SUELOS, CONCRETOS Y PAVIMENTOS
OBRA | : ESTUDIO DEFINITIVO DE REHABILITACION Y MEJORAMIENTO |  |  |  |  | TECNICO : | E.A.C.
| DE LA CARRETERA CASMA -YAUTAN - HUARAZ |  |  |  |  | ING. RESP. : | N.R.R.
TRAMO | : PARIACOTO - YUPASH |  |  |  |  | FECHA : | 2005-07-02
PUENTE | : TAQUILMA 01
DATOS DE LA MUESTRA
GP
A-1-a(0)
METODO DE COMPACTACION : ASSTHO T180 (D, Con Remplazo)
Peso suelo + molde |  | gr | 11240 | 11477 | 11770 | 11640
Peso molde |  | gr | 6835 | 6835 | 6835 | 6835
Peso suelo húmedo compactado |  | gr | 4405 | 4642 | 4935 | 4805
Volumen del molde |  | cm3 | 2105 | 2105 | 2110 | 2110
Peso volumétrico húmedo |  | gr | 2.092637 | 2.205226 | 2.338863 | 2.277251
Recipiente Nº
Peso del suelo húmedo+tara |  | gr | 500 | 500 | 500 | 500
Peso del suelo seco + tara |  | gr | 492 | 485 | 475 | 466
Tara |  | gr | 0 | 0 | 0 | 0
Peso de agua |  | gr | 8 | 15 | 25 | 34
Peso del suelo seco |  | gr | 492 | 485 | 475 | 466
Contenido de agua |  | % | 1.626016 | 3.092784 | 5.263158 | 7.296137
Peso volumétrico seco |  | gr/cm3 | 2.059154 | 2.139069 | 2.221919 | 2.122398 |  | 2.032162 | 2.084466 | 2.131706 | 2.121697
[5 empty] | Densidad máxima (gr/cm3) |  | 2.223
[5 empty] | Humedad óptima (%) |  | 5.2
[8 empty] | 0 | 2.223
[8 empty] | 5.2 | 2.223
[8 empty] | 5.2 | 2.223
[8 empty] | 5.2 | 0
TEC. DE LABORATORIO |  |  | ING. DE PAVIMENTOS |  |  | ING. DE PAVIMENTOS