## C10M1
GRAVEDAD ESPECIFICA Y ABSORCION DE LOS AGREGADOS
(NORMA MTC E - 113, ASTM D 854)
LABORATORIO MECANICA DE SUELOS, CONCRETOS Y PAVIMENTOS
OBRA | : ESTUDIO DEFINITIVO DE REHABILITACION Y MEJORAMIENTO |  | TECNICO : | E.A.C.
| DE LA CARRETERA CASMA -YAUTAN - HUARAZ |  | ING. RESP: | N.R.R.
TRAMO | : PARIACOTO - YUPASH |  | FECHA : | 2005-07-01
PUENTE | : TAQUILMA 02
AGREGADO GRUESO
IDENTIFICACION |  | 1 | 2 | 3 | PROMEDIO
A | PESO MAT.SAT.SUP. SECO (EN AIRE) | 1502 | 1501
B | PESO MAT.SAT.SUP. SECO (EN AGUA) | 945 | 948.5
C | VOL.DE MASA C = (A-D) | 557 | 552.5
D | PESO DE MAT.SECO EN ESTUFA (105 °C) | 1483 | 1473.5
E | VOLUMEN DE MASA C=(A-D) | 538 | 525
| Pe BULK (BASE SECA) = D/C | 2.662478 | 2.666968 |  | 2.664723
| Pe BULK (BASE SATURADA) = A/C | 2.696589 | 2.716742 |  | 2.706665
| Pe APARENTE (BASE SECA) = D/E | 2.756506 | 2.806667 |  | 2.781586
| % DE ABSORCION = ((A-D)/D)x100 | 1.281187 | 1.866305 |  | 1.573746
AGREGADO FINO
IDENTIFICACION |  | 1 | 2 | 3 | PROMEDIO
A | PESO MAT.SAT.SUP. SECO (EN AIRE) | 332.8 | 328.7
B | PESO FRASCO + H2O | 650.2 | 650.1
C | PESO FRASCO + H2O + MAT.=(A+B) | 983 | 978.8
D | PESO DE MAT.+H2O EN EL FRASCO | 862.3 | 859.4
E | VOL.DE MASA + VOL. DE VACIOS = (C-D) | 120.7 | 119.4
F | PESO DE MAT.SECO EN ESTUFA (105 °C) | 328.7 | 324.5
G | VOLUMEN DE MASA E-(A-F) | 116.6 | 115.2
| Pe BULK (BASE SECA) = F/E | 2.723281 | 2.717755 |  | 2.720518
| Pe BULK (BASE SATURADA) = A/E | 2.757249 | 2.752931 |  | 2.75509
| Pe APARENTE (BASE SECA) = F/G | 2.819039 | 2.81684 |  | 2.81794
| % DE ABSORCION = ((A-F)/F)x100 | 1.247338 | 1.294299 |  | 1.270818
Observaciones:
ING RESPONSABLE |  |  | TENICO LABORATORIO