## C10M1
OBRA | : ESTUDIO DEFINITIVO DE REHABILITACION Y MEJORAMIENTO |  |  |  |  | TECNICO | : E.A.C.
| DE LA CARRETERA CASMA -YAUTAN - HUARAZ |  |  |  |  | ING. RESP. | : N.R.R.
TRAMO | : PARIACOTO - YUPASH |  |  |  |  | FECHA | : 02/07/05
PUENTE | : TAQUILMA 02
PESO UNITARIO Y VACIOS EN AGREGADOS
ASTM C 29-91 ; MTC E 203-2000
PESO UNITARIO DEL AGREGADO GRUESO
MOLDE | : | N° | SUELTO |  |  | VARILLADO
DETERMINACION N° |  |  | 1 | 2 | 3 | 4 | 5 | 6
Peso del molde + agregado seco (gr) |  |  | 12318 | 12313 | 12321 | 13004 | 13020 | 13048
Peso del molde (gr) |  |  | 5983 | 5983 | 5983 | 5983 | 5983 | 5983
Volumen del molde (cc) |  |  | 4247 | 4247 | 4247 | 4247 | 4247 | 4247
Peso del agregado neto (gr) |  |  | 6335 | 6330 | 6338 | 7021 | 7037 | 7065
Peso unitario seco (Kg/m3) |  |  | 1.491641 | 1.490464 | 1.492348 | 1.653167 | 1.656934 | 1.663527
Promedio |  |  | 1.491484 |  |  | 1.657876
Observaciones
_____________________________________________________
PESO UNITARIO DEL AGREGADO FINO
MOLDE | : | N° | SUELTO |  |  | VARILLADO
DETERMINACION N° |  |  | 1 | 2 | 3 | 4 | 5 | 6
Peso del molde + agregado seco (gr) |  |  | 12526 | 12529 | 12530 | 13307 | 13310 | 13307
Peso del molde (gr) |  |  | 5983 | 5983 | 5983 | 5983 | 5983 | 5983
Volumen del molde (cc) |  |  | 4247 | 4247 | 4247 | 4247 | 4247 | 4247
Peso del agregado neto (gr) |  |  | 6543 | 6546 | 6547 | 7324 | 7327 | 7324
Peso unitario seco (Kg/m3) |  |  | 1.540617 | 1.541323 | 1.541559 | 1.724511 | 1.725218 | 1.724511
Promedio |  |  | 1.541166 |  |  | 1.724747
Observaciones
_____________________________________________________