## Presentación
CALCULO DE C.B.R.
1 | Ingresar datos para el cálculo de densidades y % de humedad.
2 | En la hoja Corr-CBR, modificar los coeficientes de la ecuación de la curva,
donde se indica.
3 | Corregir la presentación de los gráficos en la hoja GRAFICOS.

## PROCTOR
ENSAYO PROCTOR MODIFICADO
(NORMA AASHTO T-180, ASTM D 1557)
LABORATORIO MECANICA DE SUELOS, CONCRETOS Y PAVIMENTOS
OBRA | : ESTUDIO DEFINITIVO DE REHABILITACION Y MEJORAMIENTO |  |  |  |  | TECNICO : | E.A.C.
| DE LA CARRETERA CASMA -YAUTAN - HUARAZ |  |  |  |  | ING. RESP. : | N.R.R.
TRAMO | : PARIACOTO - YUPASH |  |  |  |  | FECHA : | 2005-07-01
PUENTE | : TAQUILMA 02
DATOS DE LA MUESTRA
GP
A-1-a(0)
METODO DE COMPACTACION : ASSTHO T180 (D, Con Remplazo)
Peso suelo + molde |  | gr | 11215 | 11398 | 11695 | 11690
Peso molde |  | gr | 6835 | 6835 | 6835 | 6835
Peso suelo húmedo compactado |  | gr | 4380 | 4563 | 4860 | 4855
Volumen del molde |  | cm3 | 2105 | 2105 | 2110 | 2110
Peso volumétrico húmedo |  | gr | 2.08076 | 2.167696 | 2.303318 | 2.300948
Recipiente Nº
Peso del suelo húmedo+tara |  | gr | 500 | 500 | 500 | 500
Peso del suelo seco + tara |  | gr | 480 | 473 | 465 | 458
Tara |  | gr | 0 | 0 | 0 | 0
Peso de agua |  | gr | 20 | 27 | 35 | 42
Peso del suelo seco |  | gr | 480 | 473 | 465 | 458
Contenido de agua |  | % | 4.166667 | 5.708245 | 7.526882 | 9.170306
Peso volumétrico seco |  | gr/cm3 | 1.99753 | 2.05064 | 2.142085 | 2.107668 |  | 2.032162 | 2.084466 | 2.131706 | 2.121697
[5 empty] | Densidad máxima (gr/cm3) |  | 2.145
[5 empty] | Humedad óptima (%) |  | 7.8
[8 empty] | 0 | 2.145
[8 empty] | 7.8 | 2.145
[8 empty] | 7.8 | 2.145
[8 empty] | 7.8 | 0
TEC. DE LABORATORIO |  |  | ING. DE PAVIMENTOS |  |  | ING. DE PAVIMENTOS