## PERFIL CALICATA (1 AL 108)
PERFIL ESTRATIGRAFICO
Nº Calicata : |  | 1 | 2 | 3 | 4 | 5 | 6 | 7 | 8 | 9 | 10 | 11 | 12 | 13 | 14 | 15 | 16 | 17 | 18 | 19 | 20 | 21 | 22 | 23 | 24 | 25 | 26 | 27
Muestra | : | bar: PERFIL ESTRATIGRAFICO 1 to PERFIL ESTRATIGRAFICO 27
Progresiva : |  | 56+480 | 56+750 | 57+000 | 57+230 | 57450 | 57640 | 57920 | 58400 | 58700 | 58980 | 59200 | 59400 | 59740 | 60000 | 60250 | 60500 | 60750 | 61000 | 61250 | 61520 | 61780 | 61950 | 62100 | 62430 | 62760 | 63260 | 63555
Profundidad (m) : |  | 0.00 - 0.15 | 0.00 - 0.10 | 0.00 - 0.15 | 0.00 - 0.15 | 0.00 - 0.20 | 0.00 - 0.15 | 0.00 - 0.20 | 0.00 - 0.15 | 0.00 - 0.15 | 0.00 - 0.15 | 0.00 - 0.15 | 0.00 - 0.20 | 0.00 - 1.00 | 0.00 - 1.00 | 0.00 - 1.50 | 0.00 - 1.50 | 0.00 - 0.90 | 0.00 - 0.80 | 0.00 - 0.80 | 0.00 - 1.50 | 0.00 - 1.50 | 0.00 - 1.50 | 0.00 - 1.50 | 0.00 - 0.45 | 0.00 - 1.10 | 0.00 - 1.50 | 0.00 - 0.75
Clasf SUCS : |  | GC | GC | GC | GC | GC | GC | GC | GC | GC | GC | GC | GC | SM | SM | GC | GC | SW - SC | SM - SC | SC | SC | SM | GM | GP - GM | SM | SM | SM | SM - SC
Clasf AASHTO : |  | A-2-6 (0) | A-2-4 (0) | A-2-4 (0) | A-2-4 (0) | A-2-4 (0) | A-2-4 (0) | A-2-4 (0) | A-2-4 (0) | A-2-4 (0) | A-2-4 (0) | A-2-4 (0) | A-2-4 (0) | A-2-4 (0) | A-1-b (0) | A-2-4 (0) | A-2-4 (0) | A-1-a (0) | A-2-4 (0) | A-2-6 (0) | A-2-6 (0) | A-1-b (0) | A-1-b (0) | A-1-a (0) | A-2-4 (0) | A-1-a (0) | A-1-b (0) | A-1-b (0)
Boloneria | : | PERFIL ESTRATIGRAFICO 15: >10" 10%; PERFIL ESTRATIGRAFICO 20: >10" 20%; PERFIL ESTRATIGRAFICO 21: >10" 40%; PERFIL ESTRATIGRAFICO 22: >5" 20%; PERFIL ESTRATIGRAFICO 23: >5" 35%; PERFIL ESTRATIGRAFICO 26: >5" 40%
C.B.R : |  | PERFIL ESTRATIGRAFICO 14: 30.1%; PERFIL ESTRATIGRAFICO 26: 22.1%
Densidad Maxima : |  | PERFIL ESTRATIGRAFICO 14: 2.182; PERFIL ESTRATIGRAFICO 26: 2.141
Densidad Natural : |  | PERFIL ESTRATIGRAFICO 14: 1.95; PERFIL ESTRATIGRAFICO 26: 1.9
% de compactación : |  | PERFIL ESTRATIGRAFICO 14: 89.37%; PERFIL ESTRATIGRAFICO 26: 88.74%
Muestra | : | bar: PERFIL ESTRATIGRAFICO 1 to PERFIL ESTRATIGRAFICO 14; PERFIL ESTRATIGRAFICO 17 to PERFIL ESTRATIGRAFICO 19; PERFIL ESTRATIGRAFICO 24 to PERFIL ESTRATIGRAFICO 25; PERFIL ESTRATIGRAFICO 27
Profundidad (m) : |  | 0.15 - 1.50 | 0.10 - 1.50 | 0.15 - 1.50 | 0.15 - 0.50 | 0.20 - 1.50 | 0.15 - 1.50 | 0.20 - 1.50 | 0.15 - 1.50 | 0.15 - 1.50 | 0.15 - 1.50 | 0.15 - 1.00 | 0.20 - 1.50 | 1.00 - 1.50 | 1.00 - 1.50 |  |  | 0.90 - 1.50 | 0.80 - 1.50 | 0.80 - 1.50 |  |  |  |  | 0.45 - 1.50 | 1.10 - 1.50 m. |  | 0.75 - 1.50 m.
Clasf SUCS : |  | SM -SC | SM - SC | SW - SM | GC | GC | SC | SC | SC | SM | SP - SM | SM - SC | SM - SC | GP - GC | Boloneria |  |  | Roca | Roca | Roca |  |  |  |  | SC | Boloneria |  | SC
Clasf AASHTO : |  | A-1-b (0) | A-1-b (0) | A-1-b (0) | A-2-4 (0) | A-2-6 (0) | A-2-4 (0) | A-2-4 (0) | A-2-6 (0) | A-1-b (0) | A-1-b (0) | A-1-b (0) | A-1-b (0) | A-2-6 (0) | Boloneria |  |  | Roca | Roca | Roca |  |  |  |  | A-2-4 (0) | Boloneria |  | A-2-6 (0)
Boloneria | : | PERFIL ESTRATIGRAFICO 1: >5" 50%; PERFIL ESTRATIGRAFICO 2: >5" 40%; PERFIL ESTRATIGRAFICO 3: >20" 45%; PERFIL ESTRATIGRAFICO 5: >6" 25%; PERFIL ESTRATIGRAFICO 6: >5" 35%; PERFIL ESTRATIGRAFICO 8: >20" 40%; PERFIL ESTRATIGRAFICO 10: >20" 80%; PERFIL ESTRATIGRAFICO 11: <20" 45%; PERFIL ESTRATIGRAFICO 14: >5" 40%; PERFIL ESTRATIGRAFICO 24: >5" 30%; PERFIL ESTRATIGRAFICO 25: >5" 60%; PERFIL ESTRATIGRAFICO 27: >5" 45%
C.B.R : |  | PERFIL ESTRATIGRAFICO 2: 17%
Densidad Maxima : |  | PERFIL ESTRATIGRAFICO 2: 2.095
Densidad Natural : |  | PERFIL ESTRATIGRAFICO 2: 1.87
% de compactación : |  | PERFIL ESTRATIGRAFICO 2: 89.26%
Muestra | : | bar: PERFIL ESTRATIGRAFICO 4; PERFIL ESTRATIGRAFICO 11
Profundidad (m) : |  | PERFIL ESTRATIGRAFICO 4: 0.50 - 1.50; PERFIL ESTRATIGRAFICO 11: 1.00 - 1.50
Clasf SUCS : |  | PERFIL ESTRATIGRAFICO 4: SC; PERFIL ESTRATIGRAFICO 11: Boloneria
Clasf AASHTO : |  | PERFIL ESTRATIGRAFICO 4: A-2-6 (0); PERFIL ESTRATIGRAFICO 11: Boloneria
Boloneria | : | PERFIL ESTRATIGRAFICO 11: <25" 85%
C.B.R :
Densidad Maxima :
Densidad Natural :
% de compactación :
FALTA PONER DIBUJO | 0.1
| 0.2 | [27 empty] | 0.2
| 0.4 | [27 empty] | 0.4
| 0.6 | [27 empty] | 0.6
| 0.8 | [27 empty] | 0.8
| 1 | [27 empty] | 1
| 1.2 | [27 empty] | 1.2
| 1.4 | [27 empty] | 1.4
| 1.5 | [27 empty] | 1.5
Nº Calicata : |  | 28 | 29 | 30 | 31 | 32 | 33 | 34 | 35 | 36 | 37 | 38 | 39 | 40 | 41 | 42 | 43 | 44 | 45 | 46 | 47 | 48 | 49 | 50 | 51 | 52 | 53 | 54
MUESTRA | : | bar: 28 to 54
Progresiva : |  | 63+840 | 64090 | 64335 | 64600 | 64860 | 65100 | 65360 | 65620 | 65880 | 66020 | 66500 | 66780 | 67110 | 67350 | 67600 | 67860 | 68120 | 68395 | 68650 | 68900 | 69180 | 69420 | 69700 | 70295 | 70540 | 70780 | 71+060
Profundidad (m) : |  | 0.00 - 1.50 | 0.00 - 1.50 | 0.00 - 0.40 | 0.00 - 1.50 | 0.00 - 0.60 | 0.00 - 0.55 | 0.00 - 1.20 | 0.00 - 1.50 | 0.00 - 0.50 | 0.00 - 0.80 | 0.00 - 0.35 | 0.00 - 0.30 | 0.00 - 0.40 | 0.00 - 1.20 | 0.00 - 0.40 | 0.00 - 1.50 | 0.00 - 0.95 | 0.00 - 1.50 | 0.00 - 1.50 | 0.00 - 1.50 | 0.00 - 0.30 | 0.00 - 0.25 | 0.00 - 1.50 | 0.00 - 1.50 | 0.00 - 0.40 | 0.00 - 1.50 | 0.00 - 1.50
Clasf SUCS : |  | GW - GC | GM - GC | GM - GC | GM | SM - SC | SM | SC | GP - GM | SC | SC | SM | SM | GP - GM | GC | SC | GC | GC | GM | GC | GM | GC | GM-GC | SC | GC | SC | SC | GC - GM
Clasf AASHTO : |  | A-2-4 (0) | A-1-b (0) | A-1-b (0) | A-1-b (0) | A-1-b (0) | A-1-b (0) | A-2-4 (0) | A-1-a (0) | A-6 (1) | A-2-4 (0) | A-2-4 (0) | A-1-b (0) | A-1-a (0) | A-2-6 (0) | A-2-4 (0) | A-2-6 (0) | A-2-4 (0) | A-1-a (0) | A-2-4 (0) | A-1-b (0) | A-2-4 (0) | A-1-b (0) | A-2-4 (0) | A-2-4 (0) | A-2-6 (0) | A-2-4 (0) | A-4 (1)
BOLONERIA | : | 28: >5" 25%; 29: >5" 45%; 31: >5" 35%; 35: >5" 60%; 43: >5" 60%; 51: >5" 35%; 53: >5" 20%; 54: >5" 40%
C.B.R : |  | 34: 12.9%; 44: 35.5%; 51: 20%
Densidad Maxima : |  | 34: 2.005; 44: 2.233; 51: 2.133
Densidad Natural : |  | 34: 1.8; 44: 2; 51: 1.92
% de compactación : |  | 34: 89.78%; 44: 89.57%; 51: 90.01%
MUESTRA | bar: 30; 32 to 34; 36 to 42; 44; 48 to 49; 52
Profundidad (m) : |  | 30: 0.40 - 1.50; 32: 0.60 - 1.50; 33: 0.55 - 1.50; 34: 1.20 - 1.50; 36: 0.50 - 0.80; 37: 0.80 - 1.50; 38: 0.35 - 0.80; 39: 0.30 - 1.50; 40: 0.40 - 1.50; 41: 1.20 - 1.50; 42: 0.40 - 1.50; 44: 0.95 - 1.50; 48: 0.30 - 1.50; 49: 0.25 - 1.50; 52: 0.40 - 1.50
Clasf SUCS : |  | 30: Roca; 32: Roca; 33: Roca; 34: Roca; 36: SP - SM; 37: Bolonería; 38: SC; 39: SM; 40: SC; 41: Bolonería; 42: GC; 44: Bolonería; 48: Roca; 49: GP-GC; 52: Bolonería
Clasf AASHTO : |  | 30: Roca; 32: Roca; 33: Roca; 34: Roca; 36: A-1-b (0); 37: Bolonería; 38: A-2-6 (0); 39: A-2-4 (0); 40: A-2-4 (0); 41: Bolonería; 42: A-2-6 (1); 44: Bolonería; 48: Roca; 49: A-2-4 (0); 52: Bolonería
BOLONERIA | : | 37: >5" 30%; 39: >5" 40%; 40: >5" 40%; 42: >5" 45%; 44: >5" 60%; 49: >5" 40%; 52: >5" 60%
C.B.R :
Densidad Maxima :
Densidad Natural :
% de compactación :
MUESTRA | bar: 36; 38
Profundidad : |  | 36: 0.80 - 1.50; 38: 0.80 - 1.50
Clasf SUCS : |  | 36: SC; 38: SM - SC
Clasf AASHTO : |  | 36: A-2-4 (0); 38: A-2-4 (0)
BOLONERIA | :
C.B.R :
Densidad Maxima :
Densidad Natural :
% de compactación :
| 0.2 | [27 empty] | 0.2
| 0.4 | [27 empty] | 0.4
| 0.6 | [27 empty] | 0.6
| 0.8 | [27 empty] | 0.8
| 1 | [27 empty] | 1
| 1.2 | [27 empty] | 1.2
| 1.4 | [27 empty] | 1.4
| 1.5 | [27 empty] | 1.5
Nº Calicata : |  | 55 | 56 | 57 | 58 | 59 | 60 | 61 | 62 | 63 | 64 | 65 | 66 | 67 | 68 | 69 | 70 | 71 | 72 | 73 | 74 | 75 | 76 | 77 | 78 | 79 | 80 | 81
MUESTRA | bar: 55 to 81
Progresiva : |  | 71340 | 71570 | 71700 | 71950 | 72160 | 72360 | 72520 | 72660 | 72770 | 72820 | 72970 | 73230 | 73500 | 73750 | 73965 | 74190 | 74600 | 74850 | 75120 | 75400 | 75620 | 75870 | 76150 | 76400 | 76640 | 76860 | 77090
Profundidad : |  | 0.00 - 1.50 | 0.00 - 1.50 | 0.00 - 0.20 | 0.00 - 1.50 | 0.00 - 1.50 | 0.00 - 1.50 | 0.00 - 1.50 | 0.00 - 1.50 | 0.00 - 1.50 | 0.00 - 1.50 | 0.00 - 1.50 | 0.00 - 1.50 | 0.00 - 1.50 | 0.00 - 1.50 | 0.00 - 0.60 | 0.00 - 1.50 | 0.00 - 1.50 | 0.00 - 1.00 | 0.00 - 1.50 | 0.00 - 1.50 | 0.00 - 1.50 | 0.00 - 0.20 | 0.00 - 1.50 | 0.00 - 0.85 | 0.00 - 1.50 | 0.00 - 1.50 | 0.00 - 1.50
Clasf SUCS : |  | GC | GC | SM | GM-GC | GC | SC | GC | GC | GC | GC | SC | GC | GC | GC | GC | GP-GM | GC | GC | SC | GC | GC | GC | SC | GC | GC | SC | GC
Clasf AASHTO : |  | A-2-4 (0) | A-2-4 (0) | A-1-b (0) | A-1-b (0) | A-2-4 (0) | A-2-4 (0) | A-2-6 (0) | A-2-6 (0) | A-6 (1) | A-2-6 (1) | A-2-6 (0) | A-2-6 (1) | A-6 (1) | A-2-6 (0) | A-2-4 (0) | A-1-a (0) | A-2-6 (1) | A-6 (2) | A-2-6 (1) | A-2-6 (1) | A-2-6 (0) | A-2-6 (0) | A-2-7 (1) | A-2-4 (0) | A-2-6 (0) | A-2-6 (1) | A-2-4 (0)
Bolonería |  | >5" 40% | >5" 40% |  | >5" 35% | >8" 45% | >10" 40% | >10" 15% | >8" 40% | >10" 20% | >10" 25% | >10" 15% | >5" 30% | >15" 20% | >20" 25% | >15" 25% | >10" 25% | >20" 35% |  | >5" 25% | >5" 45% | >5" 45% |  |  |  | >5" 20% | >5" 30% | >5" 40%
C.B.R : |  | 62: 25.7%; 71: 33%; 81: 20%
Densidad Maxima : |  | 62: 2.119; 71: 2.121; 81: 2.214
Densidad Natural : |  | 62: 1.93; 71: 1.85; 81: 1.96
% de compactación : |  | 62: 91.08%; 71: 87.22%; 81: 88.53%
MUESTRA | bar: 57; 69; 72; 76; 78
Profundidad : |  | 57: 0.20 - 1.50; 69: 0.60 - 1.50; 72: 1.00 - 1.50; 76: 020 - 1.50; 78: 0.85 - 1.50
Clasf SUCS : |  | 57: GC; 69: Boloneria; 72: Boloneria; 76: Roca; 78: Boloneria
Clasf AASHTO : |  | 57: A-2-6 (0); 69: Boloneria; 72: Boloneria; 76: Roca; 78: Boloneria
Bolonería |  | 57: >5" 45%; 69: >20" 70%; 72: >20" 35%; 78: >5" 25%
C.B.R :
Densidad Maxima :
Densidad Natural :
% de compactación :
MUESTRA
Profundidad :
Clasf SUCS :
Clasf AASHTO :
Bolonería
C.B.R :
Densidad Maxima :
Densidad Natural :
% de compactación :
| 0.2 | [27 empty] | 0.2
| 0.4 | [27 empty] | 0.4
| 0.6 | [27 empty] | 0.6
| 0.8 | [27 empty] | 0.8
| 1 | [27 empty] | 1
| 1.2 | [27 empty] | 1.2
| 1.4 | [27 empty] | 1.4
| 1.5 | [27 empty] | 1.5
CUADRRO DE REFERNCIAS |  | 56: GW; 58: GP; 60: SM; 62: GM; 64: SC; 66: GC; 68: SP; 70: SW; 72: CL; 74: ML; 76: ROCA; 78: ROCA CALIZA; 80: BOLONERIA | ML - CL
|  |  | GW-GC |  | GP-GC |  | SM-SC |  | GP-GM |  | SP-SC |  | GM-GC |  | SP-SM |  | SW-SM |  | SW-SC
SM-SC
SM-SC
SW-SM
GC
GC
SC
SC
SC
SC
SM
SP-SM
SM-SC
SM-SC
SM
GP-GC
SM
GC
GC
SW-SC
ROCA
ROCA
ROCA
SM-SC
SC
SM
GM
GP-GM
SC
SM
SM
SM
SM-SC
SC
GW-GC
GM-GC
GM-GC
ROCA
ROCA
ROCA
ROCA
GM
SM-SC
SM
SC
GP-GM
SP-SM
SC
SC
SC
SM
SC
SM-SC
SM
SM
GP-GM
SC
GC
SC
GC
GC
GC
GM
GC
GM
GC
ROCA
GM-GC
GP-GC
SC
GC
GC
SC
SC
GC-GM
GC
GC
GC
SM
GM-GC
GC
SC
GC
GC
GC
GC
SC
GC
GC
GC
GC
GP-GM
GC
GC
SC
GC
GC
GC
ROCA
SC
GC
GC
SC
GC
SC
GC
GC
GC
GC
GC
GC
GC
GC
GC
GC
GC
GC

## PERFIL CALICATA (108 AL 154)
PERFIL ESTRATIGRAFICO
Nº CALICATA |  | 82 | 83 | 84 | 85 | 86 | 87 | 88 | 89 | 90 | 91 | 92 | 93 | 94 | 95 | 96 | 97 | 98 | 99 | 100 | 101 | 102 | 103 | 104 | 105 | 106 | 107 | 108
MUESTRA | bar: PERFIL ESTRATIGRAFICO 82 to PERFIL ESTRATIGRAFICO 108
PROGRESIVA |  | 77440 | 77660 | 77940 | 78200 | 78400 | 78880 | 79000 | 79250 | 79465 | 79700 | 79970 | 80215 | 80460 | 80700 | 80980 | 81230 | 81550 | 81720 | 82060 | 82260 | 82560 | 82875 | 83160 | 83415 | 83660 | 83840 | 84050
Profundidad (m) |  | 0.00 - 1.50 | 0.00 - 0.90 | 0.00 - 0.90 | 0.00 - 1.50 | 0.00 - 1.50 | 0.00 - 1.50 | 0.00 - 1.50 | 0.00 - 0.90 | 0.00 - 0.90 | 0.00 - 1.50 | 0.00 - 0.50 | 0.00 - 1.50 | 0.00 - 1.50 | 0.00 - 0.50 | 0.00 - 1.50 | 0.00 - 0.60 | 0.00 - 0.30 | 0.00 - 1.50 | 0.00 - 1.50 | 0.00 - 1.50 | 0.00 - 0.50 | 0.00 - 1.50 | 0.00 - 1.50 | 0.00 - 1.50 | 0.00 - 1.50 | 0.00 - 1.50 | 0.00 - 1.50
Clasf SUCS |  | GC | GC | SC | CL | SC | GC | SC | GC | GC | GC | GP-GM | GP-GC | GC | GC | GC | GC | GC | SC | GC | GC | GC | CL | SC | SC | SC | GC | GM
Clasf ASSHTO |  | A-2-6 (1) | A-2-6 (0) | A-2-6 (1) | A-6 (5) | A-2-6 (1) | A-2-6 (1) | A-2-6 (0) | A-2-6 (1) | A-2-6 (1) | A-2-6 (1) | A-1-a (0) | A-2-4 (0) | A-2-6 (0) | A-2-4 (0) | A-2-4 (0) | A-2-6 (0) | A-2-4 (0) | A-6 (1) | A-7-6 (4) | A-2-4 (0) | A-2-6 (0) | A-6 (5) | A-6 (1) | A-4 (2) | A-2-6 (0) | A-2-4 (0) | A-1-b (0)
Bolonería |  | >5" 30% |  | >5" 45% | >5" 15% |  | >5" 20% | [6 empty] | >10" 30% |  | >8" 25% |  |  |  | >8" 30% | >8" 35% |  |  | >8" 30% | >8" 25% | >8" 30% | >8" 35% | >5" 35%
C.B.R | [10 empty] | 24.2% |  |  | GC: 13.6%
Densidad Maxima | [10 empty] | 2.182 |  |  | GC: 2.047
Densidad Natural | [10 empty] | 1.96 |  |  | GC: 1.9164
% de compactación | [10 empty] | 89.83% |  |  | GC: 93.62%
MUESTRA |  |  | M2 | M2 |  |  |  |  | M2 | M2 |  | M2 | bar: GC; GC to GC; GC
Profundidad |  |  | 0.90 - 1.50 | 0.90 - 1.50 |  |  |  |  | 0.90 - 1.50 | 0.90 - 1.50 |  | 0.50 - 1.50 |  | GC: 0.50 - 1.50; GC: 0.60 - 1.50; GC: 0.30 - 1.50; GC: 0.50 - 1.50
Clasf SUCS |  |  | Bolonería | Roca |  |  |  |  | Roca | Roca |  | Roca |  | GC: Roca; GC: Roca; GC: GM; GC: Roca
Clasf ASSHTO |  |  | Bolonería | Roca |  |  |  |  | Roca | Roca |  | Roca |  | GC: Roca; GC: Roca; GC: A-2-5 (0); GC: Roca
Bolonería |  |  | >5" 40%
C.B.R
Densidad Maxima
Densidad Natural
% de compactación
MUESTRA
Profundidad (m)
Clasf SUCS
Clasf ASSHTO
Bolonería
C.B.R
Densidad Maxima
Densidad Natural
% de compactación
0.1
| 0.2 | [27 empty] | 0.2
| 0.4 | [27 empty] | 0.4
| 0.6 | [27 empty] | 0.6
| 0.8 | [27 empty] | 0.8
| 1 | [27 empty] | 1
| 1.2 | [27 empty] | 1.2
| 1.4 | [27 empty] | 1.4
| 1.5 | [27 empty] | 1.5
Nº CALICATA |  | 109 | 110 | 111 | 112 | 113 | 114 | 115 | 116 | 117 | 118 | 119 | 120 | 121 | 122 | 123 | 124 | 125 | 126 | 127 | 128 | 129 | 130 | 131 | 132 | 133 | 134 | 135
MUESTRA | bar: 109 to 135
PROGRESIVA |  | 84300 | 84590 | 84870 | 85100 | 85350 | 85600 | 86060 | 86290 | 86510 | 86820 | 87000 | 87250 | 87500 | 87750 | 88000 | 88250 | 88500 | 88750 | 89000 | 89250 | 89500 | 89750 | 90000 | 90250 | 90500 | 90750 | 91000
Profundidad (m) |  | 0.00 - 0.70 | 0.00 - 0.25 | 0.00 - 0.90 | 0.00 - 1.22 | 0.00 - 0.90 | 0.00 - 1.50 | 0.00 - 1.50 | 0.00 - 1.50 | 0.00 - 1.10 | 0.00 - 1.50 | 0.00 - 1.50 | 0.00 - 0.70 | 0.00 - 1.50 | 0.00 - 1.50 | 0.00 - 1.50 | 0.00 - 1.50 | 0.00 - 1.50 | 0.00 - 1.50 | 0.00 - 1.50 | 0.00 - 1.50 | 0.00 - 1.50 | 0.00 - 1.50 | 0.00 - 1.50 | 0.00 - 1.50 | 0.00 - 1.50 | 0.00 - 1.50 | 0.00 - 0.25
Clasf SUCS |  | GM | GC | GC | GC | CL | GC | GC | GC | CL | SC | GC | SM | CL | CL | CL | CL | GC | SC | SC | GC | CL | GC | SC | SC | CL | SC | GC
Clasf AASHTO |  | A-1-b (0) | A-2-6 (0) | A-2-4 (0) | A-2-6 (0) | A-6 (4) | A-6 (1) | A-2-6 (0) | A-6 (2) | A-6 (5) | A-2-4 (0) | A-6 (3) | A-2-4 (0) | A-6 (7) | A-7-6 (11) | A-6 (6) | A-4 (4) | A-6 (3) | A-6 (4) | A-4 (3) | A-2-7 (1) | A-6 (5) | A-7-6 (2) | A-6 (3) | A-6 (2) | A-6 (8) | A-2-6 (1) | A-6 (3)
Bolonería |  | CL: >10" 15%; CL: >10" 35%; GC: >10" 35%; SC: >6" 35%; GC: >10" 15%; SC: >15" 30%; SC: >10" 25%
C.B.R |  | GC: 15.2%; CL: 12%; SC: 13%
Densidad Maxima |  | GC: 2.089; CL: 2.117; SC: 2.11
Densidad Natural |  | GC: 1.85; CL: 1.82; SC: 1.83
% de compactación |  | GC: 88.56%; CL: 85.97%; SC: 86.73%
MUESTRA | bar: GM to CL; CL; SM; GC
Profundidad (m) |  | GM: 0.70 - 1.50; GC: 0.25 - 0.90; GC: 0.90 - 1.50; GC: 1.22 - 1.50; CL: 0.90 - 1.50; CL: 1.10 - 1.50; SM: 0.70 - 1.50; GC: 0.25 - 1.50
Clasf SUCS |  | GM: Roca; GC: GM; GC: Roca; GC: GC; CL: Roca; CL: Bolonería; SM: Roca; GC: SC
Clasf AASHTO |  | GM: Roca; GC: A-1-b (0); GC: Roca; GC: A-2-6 (0); CL: Roca; CL: Bolonería; SM: Roca; GC: A-6 (3)
Bolonería |  | GC: >10" 40%
C.B.R
Densidad Maxima
Densidad Natural
% de compactación
MUESTRA
Profundidad (m) |  | GC: 0.90 - 1.50
Clasf SUCS |  | GC: Roca
Clasf AASHTO |  | GC: Roca
Bolonería
C.B.R
Densidad Maxima
Densidad Natural
% de compactación
| 0.2 | [27 empty] | 0.2
| 0.4 | [27 empty] | 0.4
| 0.6 | [27 empty] | 0.6
| 0.8 | [27 empty] | 0.8
| 1 | [27 empty] | 1
| 1.2 | [27 empty] | 1.2
| 1.4 | [27 empty] | 1.4
| 1.5 | [27 empty] | 1.5
Nº CALICATA |  | 136 | 137 | 138 | 139 | 140 | 141 | 142 | 143 | 144 | 145 | 146 | 147 | 148 | 149 | 150 | 151 | 152 | 153 | 154
MUESTRA | bar: 136 to 154
PROGRESIVA |  | 91250 | 91+500 | 91+750 | 92+000 | 92+250 | 92+500 | 92+750 | 93+000 | 93+250 | 93+500 | 93+750 | 94+000 | 94+250 | 94+500 | 94+750 | 95+000 | 95+250 | 95+500 | 95+750
Profundidad (m) |  | 0.00 - 1.50 | 0.00 - 1.50 | 0.00 - 1.50 | 0.00 - 1.50 | 0.00 - 1.50 | 0.00 - 1.50 | 0.00 - 1.50 | 0.00 - 1.50 | 0.00 - 1.50 | 0.00 - 1.50 | 0.00 - 1.50 | 0.00 - 0.55 | 0.00 - 0.90 | 0.00 - 1.50 | 0.00 - 1.10 | 0.00 - 0.80 | 0.00 - 1.50 | 0.00 - 1.50 | 0.00 - 1.50
Clasf SUCS |  | GM - GC | GC | SC | CL | CL | SC | CL | CL | SC | GC | CL | CL | CL | SC | GC | GC | CL | SW - SC | SC
Clasf AASHTO |  | A-4 (1) | A-2-4 (0) | A-4 (3) | A-6 (4) | A-6 (5) | A-6 (2) | A-7-6 (8) | A-7-6 (7) | A-2-4 (0) | A-4 (0) | A-6 (9) | A-6 (5) | A-6 (4) | A-6 (2) | A-2-6 (0) | A-6 (2) | A-6 (7) | A-1-a (0) | A-2-6 (0)
Bolonería |  | 136: >10" 20%; 137: >20" 20%; 140: >8" 35%; 142: >10" 25%; 144: >8" 40%; 145: >8" 20%; 146: >5" 15%; 153: >15" 30%; 154: >8" 20%
C.B.R |  | 139: 10%; 147: 10.2%; 152: 10.9%
Densidad Maxima |  | 139: 2.067; 147: 2.057; 152: 2.005
Densidad Natural |  | 139: 1.78; 147: 1.83; 152: 1.8
% de compactación |  | 139: 86.12%; 147: 88.96%; 152: 89.78%
MUESTRA | bar: 147 to 148; 150 to 151
Profundidad (m) |  | 147: 0.55 - 1.50; 148: 0.90 - 1.50; 150: 1.10 - 1.50; 151: 0.80 - 1.50
Clasf SUCS |  | 147: CL; 148: Bolonería; 150: Roca; 151: Roca
Clasf AASHTO |  | 147: A-6 (6); 148: Bolonería; 150: Roca; 151: Roca
Bolonería
C.B.R
Densidad Maxima
Densidad Natural
% de compactación
MUESTRA
Profundidad (m)
Clasf SUCS
Clasf AASHTO
Bolonería
C.B.R
Densidad Maxima
Densidad Natural
% de compactación
0.2
0.4
0.6
0.8
1
1.2
1.4
1.5
CUADRRO DE REFERNCIAS |  | 137: GW; 139: GP; 141: SM; 143: GM; 145: SC; 147: GC; 149: SP; 151: SW; 153: CL | ML |  | ROCA |  | ROCA CALIZA |  | BOLONERIA |  | BLOQUES
|  |  | GW-GC |  | GP-GC |  | SM-SC |  | GP-GM |  | SP-SC |  | GM-GC |  | SP-SM |  | SW-SM |  | SW-SC
GP-GM
GC
GC
SC
CL
ROCA
SC
GC
SC
GC
GC
GC
GC
ROCA
ROCA
ROCA
ROCA
GP-GC
CALIZA
GC
GC
GC
GC
GM
SC
GC
GC
GC
ROCA
CL
SC
SC
SC
GC
GM
GM
GM
ROCA
ROCA
ROCA
ROCA
ROCA
GC
GC
CL
GC
GC
GC
GC
GC
CL
SC
GC
SM
CL
CL
CL
CL
CL
CL
CL
CL
CL
CL
SC
SC
SC
GC
GC
SC
SC
SC
GM-GC
GC
SC
CL
CL
CL
SC
CL
GC
SC
SC
GC
GC
ROCA
ROCA
SW-SC
SC
CL
GC
GC

## Hoja2
PROGRESIVA |  | 56000 | 56250 | 56500 | 56750 | 57000
0.2
0.4
0.6
0.8
1
1.2
1.4
1.5
|  |  | GW |  | GP |  | SM | GM | SC
|  |  | GC |  | SP |  | SW
ROCA
CL
PT
0 0 0
0 0 0 0
0 0 0 0 0 0 0
0 0 0