## RC-001
| OBRA |  | : ESTUDIO DEFINITIVO DE REHABILITACION Y MEJORAMIENTO DE LA CARRETERA CASMA - YAUTAN - HUARAZ | [18 empty] | TECNICO : | M.C.G
| TRAMO |  | : PARIACOTO - YUPASH | [18 empty] | INGº RESP. : | S.V.O
| CANTERA |  | : CASA BLANCA
| KM. |  | : 21+400 LADO DERECHO | [18 empty] | FECHA : | 2005-02-27
RESUMEN DE ENSAYOS DE CANTERA CASA BLANCA
MUESTRA INTEGRAL I
Nº | Fecha | Cantera | Análisis Granulométrico - % que Pasa Tamiz | [17 empty] | % HUMEDAD | LL | IP | CLASIFICACION
CALICATA |  | KM | 3" | 2 1/2" | 2" | 1 1/2" | 1" | 3/4" | 1/2" | 3/8" | No 4 | No 8 | No 10 | No 16 | Nº 20 | Nº30 | No 40 | Nº 50 | Nº 100 | No 200 | NATURAL |  |  | AASHTO | SUCS
C1M1 | 2005-02-28 | 21400 | 97.1 | 91.3 | 87.8 | 81 | 71.6 | 65.9 | 57.7 | 52.4 | 40.4 | 33.3 | 31.5 | 29.3 | 21.2 | 15.9 | 13.1 | 10.4 | 5.4 | 3.3 | 1% | 17.3 | N.P | A-1-a (0) | GW
C1M2 | 2005-02-28 | 21400 | 98.2 | 94.3 | 89.9 | 83.2 | 74.2 | 68.4 | 61.7 | 56.3 | 44.6 | 37 | 32.4 | 30.5 | 21.2 | 18.8 | 12.9 | 11 | 6.4 | 1.7 | 0.8% | 16.75 | N.P | A-1-a (0) | GP
C2M1 | 28/02/05/ | 21400 | 94.4 | 92.2 | 85.3 | 77.2 | 68.8 | 61.6 | 52.3 | 47 | 35.1 | 28.8 | 27 | 22.8 | 17.1 | 12.6 | 10.3 | 8.3 | 4.6 | 2.9 | 0.3% | 17 | N.P | A-1-a (0) | GW
C3M1 | 2005-02-28 | 21400 | 95.6 | 89.2 | 81.2 | 74.7 | 64.9 | 60.5 | 53.6 | 43.9 | 39.7 | 32.3 | 30.6 | 24.9 | 19.3 | 13.5 | 10.3 | 7.4 | 3.3 | 1.9 | 0.36% | 17.2 | N.P | A-1-a (0) | GP
C4M1 | 2005-02-28 | 21400 | 100 | 94.2 | 91.2 | 81.5 | 72.7 | 64.7 | 53 | 46.7 | 38.1 | 32.2 | 31.2 | 27.5 | 22.6 | 21.2 | 19.1 | 16 | 10 | 3.4 | 0.8% | 16.95 | N.P | A-1-a (0) | GP
C4M2 | 2005-02-28 | 21400 | 93.7 | 86.4 | 83.5 | 73.4 | 65.3 | 65.3 | 58.1 | 41.7 | 31.7 | 27.5 | 26.4 | 23.3 | 19.8 | 15.2 | 12.1 | 9.5 | 4.9 | 3.1 | 0.5% | 16.6 | N.P | A-1-a (0) | GW-GM
C5M1 | 2005-02-28 | 21400 | 97.3 | 92.3 | 86.3 | 82.7 | 71.8 | 66.2 | 58.2 | 53.3 | 43.2 | 36.1 | 34.3 | 30.7 | 23.9 | 18.1 | 14.6 | 11.6 | 6.1 | 3.6 | 0.6% | 16.75 | N.P | A-1-a (0) | GP
C6M1 | 2005-02-28 | 21400 | 97 | 91.9 | 85.2 | 81.7 | 71.7 | 65.6 | 57.1 | 52.1 | 41 | 34.9 | 33.2 | 29.8 | 23.2 | 18.3 | 14.7 | 12.1 | 7.4 | 2.5 | 0.6% | 17.02 | N.P | A-1-a (0) | GP
C6M2 | 2005-02-28 | 21400 | 97.3 | 92.8 | 86.7 | 83.7 | 74.6 | 69.3 | 62.3 | 57.8 | 48.1 | 40.1 | 37.8 | 33.2 | 24.3 | 17.4 | 13.3 | 11.2 | 8.1 | 2.9 | 1.8% | 17.04 | N.P | A-1-a (0) | SP
C7M1 | 2005-02-28 | 21400 | 96.9 | 91.8 | 86.5 | 82.3 | 73.4 | 66.5 | 58.6 | 53.2 | 42.4 | 37.5 | 30.4 | 26.7 | 19.6 | 15.7 | 12.6 | 11.3 | 8.9 | 3.4 | 1% | 17.2 | N.P | A-1-a (0) | GW
C7M2 | 2005-02-28 | 21400 | 100 | 96.3 | 92.2 | 87.2 | 79.2 | 71.2 | 63.4 | 57 | 45.3 | 38.9 | 32.1 | 27 | 19 | 15.3 | 11.9 | 10.4 | 6.9 | 3.6 | 1.2% | 16.8 | N.P | A-1-a (0) | GP
C8M1 | 2005-02-28 | 21400 | 97 | 92.1 | 87.4 | 83.3 | 74.5 | 67.8 | 59.9 | 54.4 | 43.4 | 36.3 | 32.1 | 28.6 | 21.8 | 17.9 | 15 | 13.8 | 11.6 | 6 | 1.3% | 18.2 | NP | A-1-a (0) | GP
|  | PROMEDIO |  |  | 86.93333 | 80.99167 | 71.89167 | 66.08333 | 57.99167 | 51.31667 | 41.08333 | 34.575 | 31.58333 | 27.85833 | 21.08333 | 16.65833 | 13.325 | 11.08333 | 6.966667 | 3.191667
|  | Base y Sub Base |  | 1.15088 | 100 | 93.21172 | 82.73871 | 76.05401 | 66.74147 | 59.05935 | 47.282 | 39.79169 | 36.34864 | 32.06161 | 24.2644 | 19.17175 | 15.33548 | 12.75559 | 8.0178 | 3.673227
[5 empty] | 86.89091 | 80.78182 | 71.65455 | 65.92727 | 57.81818 | 51.03636 | 40.87273 | 34.41818 | 31.53636 | 27.79091 | 21.01818 | 16.54545 | 13.17273 | 10.83636 | 6.545455 | 2.936364
92.06667
AGREGADO GRUESO |  |  | 1.058425 | 100 | 92.01242 | 85.72361 | 76.09194 | 69.94426 | 61.37983 | 54.31485 | 43.48363 | 36.59505
%ACUM. DE INTG. |  |  |  |  | 7.987581 | 6.288809 | 9.631668 | 6.147686 | 8.564423 | 7.064987 | 10.83122 | 6.888583 | 63.40495
% ACUMULADO |  |  |  |  | 12.59772 | 9.918482 | 15.19072 | 9.695907 | 13.5075 | 11.14264 | 17.0826 | 10.86442
% QUE PASA |  |  |  |  | 100 | 87.40228 | 77.48379 | 62.29308 | 52.59717 | 39.08967 | 27.94703 | 10.86442
AGREGADO FINO
% QUE PASA PARA A.F | [9 empty] | 100 | 80.05846 | 67.37577 | 61.54596 | 54.28711 | 41.08477 | 32.46184 | 25.96622 | 21.59792 | 13.57584 | 6.219552
| Nº |  |  |  | 19 | 19 | 19 | 19 | 19 | 20 | 20 | 20 | 17 | 16 | 16 | 16 | 16 | 16 | 16 | 16 | 12 | 12 | 12 | 12 | 12
| SUMA |  |  |  | 1043.2 | 971.9 | 862.7 | 793 | 695.9 | 615.8 | 493 | 414.9 | 379 | 334.3 | 253 | 199.9 | 159.9 | 133 | 83.6 | 38.3 | 0.1026 | 204.81 | 0 | 0 | -
| ESPECIFICACION |  |  |  | 100 | 97 - 100 | 79 - 90 | 67 - 81 | 68 - 81 | 48 - 65 | 28 - 47 | 29 - 47 | 20 - 34 | 21 - 34 | 22 - 34 | 23 - 34 | 8 - 16 | 9 - 16 | 10 - 16 | 0 - 6 |  | <25% | N.P. | - | -
| PROMEDIO |  |  |  | 86.93333 | 80.99167 | 71.89167 | 66.08333 | 57.99167 | 51.31667 | 41.08333 | 34.575 | 31.58333 | 27.85833 | 21.08333 | 16.65833 | 13.325 | 11.08333 | 6.966667 | 3.191667 | 0.00855 | 17.0675 | #DIV/0! | #DIV/0! | #DIV/0!
| MIN |  |  |  | 81.2 | 73.4 | 64.9 | 60.5 | 52.3 | 41.7 | 31.7 | 27.5 | 26.4 | 22.8 | 17.1 | 12.6 | 10.3 | 7.4 | 3.3 | 1.7 | 0.003 | 16.6 | 0 | 0 | 0
| MAX |  |  |  | 92.2 | 87.2 | 79.2 | 71.2 | 63.4 | 57.8 | 48.1 | 40.1 | 37.8 | 33.2 | 24.3 | 21.2 | 19.1 | 16 | 11.6 | 6 | 0.018 | 18.2 | 0 | 0 | 0
| DESV. ESTANDAR |  |  |  | 3.114288 | 3.966555 | 4.020732 | 3.001464 | 3.606927 | 5.26892 | 4.533679 | 3.872074 | 3.018679 | 3.12336 | 2.191651 | 2.411887 | 2.379123 | 2.289833 | 2.387975 | 1.08163 | 0.004335163 | 0.4139417 | #DIV/0! | #DIV/0! | #DIV/0!
| VARIANZA |  |  |  | 9.698788 | 15.73356 | 16.16629 | 9.008788 | 13.00992 | 27.76152 | 20.55424 | 14.99295 | 9.112424 | 9.755379 | 4.803333 | 5.817197 | 5.660227 | 5.243333 | 5.702424 | 1.169924 | 1.879364e-05 | 0.1713477 | #DIV/0! | #DIV/0! | #DIV/0!
| COEF. DE VARIACION |  |  |  | 3.582386 | 4.897486 | 5.592765 | 4.541938 | 6.219734 | 10.26746 | 11.03532 | 11.19906 | 9.557823 | 11.21158 | 10.39518 | 14.47856 | 17.85458 | 20.66014 | 34.27715 | 33.8892 |  | - | - | - | -
OBSERVACIONES
[10 empty] | INTERPOLACION | [6 empty] | INTERPOLACION
[10 empty] | X | Y | [5 empty] | X |  |  | Y
[10 empty] | 1.15 | 12 | [5 empty] | 28 |  |  | 0.97
[10 empty] | 1.11 | 13 | [5 empty] | 30 |  |  | 0.96
[10 empty] | m | b | [5 empty] | m |  |  | b
[10 empty] | -25 | 40.75 | [5 empty] | -0.005 |  |  | 1.11
[10 empty] | y = mx+b | [6 empty] | y = mx+b
[10 empty] | X | 1.12 | [5 empty] | X |  |  | 28.67
[10 empty] | Y | 12.75 | [5 empty] | Y |  |  | 0.96665
87.25

## SUB BASE
LABORATORIO DE MECANICA DE SUELOS, CONCRETOS Y PAVIMENTOS
| OBRA | : ESTUDIO DEFINITIVO DE REHABILITACION Y MEJORAMIENTO DE LA CARRETERA | [6 empty] | TECNICO : | M.C.G
: CASMA - YAUTAN - HUARAZ
| TRAMO | : PARIACOTO - YUPASH | [6 empty] | INGo RESPONSABLE : | S.V.O
| CANTERA | : CASA BLANCA
| KM. | : 21+400 LADO DERECHO | [6 empty] | FECHA : | 2005-02-27
CURVA GRANULOMETRICA - ESTADISTICA
CANTERA CASA BLANCA
| ESTADISTICAS | Análisis Granulométrico - % que Pasa Tamiz
|  | 2" | 1 1/2" | 1" | 3/4" | 3/8" | No 4 | No 10 | No 40 | No 200 |  |  | min | máx
| ABERTURA (mm) | 50.8 | 38.1 | 25.4 | 19 | 9.5 | 4.75 | 2 | 0.425 | 0.075 | 2 | 50.8 | 100 | 100
| MAX - ESPECIFICACION | 100 |  |  |  | 65 | 55 | 40 | 20 | 8 | 1.5 | 38.1
| MIN - ESTADISTICO | 100 |  |  |  | 30 | 25 | 15 | 8 | 2 | 1 | 25.4
| PROMEDIO | 100 | 93.21172 | 82.73871 | 76.05401 | 59.05935 | 47.282 | 36.34864 | 15.33548 | 3.673227 | 3/4 | 19
[11 empty] | 3/8 | 9.5 | 30 | 65
[11 empty] | 4 | 4.75 | 25 | 55
[11 empty] | 10 | 2 | 15 | 40
[11 empty] | 40 | 0.425 | 8 | 20
[11 empty] | 200 | 0.075 | 2 | 8
------------------------------------------ | [6 empty] | ---------------------------------------
Técnico de Laboratorio | [6 empty] | Ing. Responsable
[14 empty] | 76.2 | 100 | 2.36 | 100
[14 empty] | 76.2 | 0 | 2.36 | 0
[14 empty] | 63.5 | 100 | 2 | 100 | 2" | 50.8
[14 empty] | 63.5 | 0 | 2 | 0 | 1 1/2" | 38.1 | 100 | 100
[14 empty] | 50.8 | 100 | 1.19 | 100 | 1" | 25.4
[14 empty] | 50.8 | 0 | 1.19 | 0 | 3/4" | 19.05
[14 empty] | 38.1 | 100 | 0.6 | 100 | 1/2" | 12.5
[14 empty] | 38.1 | 0 | 0.6 | 0 | 3/8" | 9.5 | 30 | 65
[14 empty] | 25.4 | 100 | 0.42 | 100 | 1/4" | 6.35
[14 empty] | 25.4 | 0 | 0.42 | 0 | # 4 | 4.75 | 25 | 55
[14 empty] | 19.05 | 100 | 0.3 | 100 | # 8 | 2.36
[14 empty] | 19.05 | 0 | 0.3 | 0 | # 10 | 2 | 15 | 40
[14 empty] | 12.5 | 100 | 0.149 | 100 | # 16 | 1.19
[14 empty] | 12.5 | 0 | 0.149 | 0 | # 30 | 0.6
[14 empty] | 9.5 | 100 | 0.075 | 100 | # 40 | 0.42 | 8 | 20
[14 empty] | 9.5 | 0 | 0.075 | 0 | # 50 | 0.3
[14 empty] | 6.35 | 100 |  |  | # 100 | 0.15
[14 empty] | 6.35 | 0 |  |  | # 200 | 0.075 | 2 | 5
[14 empty] | 4.75 | 100
[14 empty] | 4.75 | 0

## BASE
LABORATORIO DE MECANICA DE SUELOS, CONCRETOS Y PAVIMENTOS
| OBRA | : ESTUDIO DEFINITIVO DE REHABILITACION Y MEJORAMIENTO DE LA CARRETERA | [6 empty] | TECNICO : | M.C.G
: CASMA - YAUTAN - HUARAZ
| TRAMO | : PARIACOTO - YUPASH | [6 empty] | INGo RESPONSABLE : | S.V.O
| CANTERA | : CASA BLANCA
| KM. | : 21+400 LADO DERECHO | [6 empty] | FECHA : | 2005-02-27
CURVA GRANULOMETRICA - ESTADISTICA
CANTERA CASA BLANCA
| ESTADISTICAS | Análisis Granulométrico - % que Pasa Tamiz
|  | 2" | 1 1/2" | 1" | 3/4" | 3/8" | No 4 | No 10 | No 40 | No 200 |  |  | min | máx
| ABERTURA (mm) | 50.8 | 38.1 | 25.4 | 19 | 9.5 | 4.75 | 2 | 0.425 | 0.075 | 2 | 50.8 | 100 | 100
| MAX - ESPECIFICACION | 100 |  |  |  | 65 | 55 | 40 | 20 | 8 | 1.5 | 38.1
| MIN - ESTADISTICO | 100 |  |  |  | 30 | 25 | 15 | 8 | 2 | 1 | 25.4
| PROMEDIO | 100 | 93.21172 | 82.73871 | 76.05401 | 59.05935 | 47.282 | 36.34864 | 15.33548 | 3.673227 | 3/4 | 19
[11 empty] | 3/8 | 9.5 | 30 | 65
[11 empty] | 4 | 4.75 | 25 | 55
[11 empty] | 10 | 2 | 15 | 40
[11 empty] | 40 | 0.425 | 8 | 20
[11 empty] | 200 | 0.075 | 2 | 8
------------------------------------------ | [6 empty] | ---------------------------------------
Técnico de Laboratorio | [6 empty] | Ing. Responsable
[14 empty] | 76.2 | 100 | 2.36 | 100
[14 empty] | 76.2 | 0 | 2.36 | 0
[14 empty] | 63.5 | 100 | 2 | 100 | 2" | 50.8
[14 empty] | 63.5 | 0 | 2 | 0 | 1 1/2" | 38.1 | 100 | 100
[14 empty] | 50.8 | 100 | 1.19 | 100 | 1" | 25.4
[14 empty] | 50.8 | 0 | 1.19 | 0 | 3/4" | 19.05
[14 empty] | 38.1 | 100 | 0.6 | 100 | 1/2" | 12.5
[14 empty] | 38.1 | 0 | 0.6 | 0 | 3/8" | 9.5 | 30 | 65
[14 empty] | 25.4 | 100 | 0.42 | 100 | 1/4" | 6.35
[14 empty] | 25.4 | 0 | 0.42 | 0 | # 4 | 4.75 | 25 | 55
[14 empty] | 19.05 | 100 | 0.3 | 100 | # 8 | 2.36
[14 empty] | 19.05 | 0 | 0.3 | 0 | # 10 | 2 | 15 | 40
[14 empty] | 12.5 | 100 | 0.149 | 100 | # 16 | 1.19
[14 empty] | 12.5 | 0 | 0.149 | 0 | # 30 | 0.6
[14 empty] | 9.5 | 100 | 0.075 | 100 | # 40 | 0.42 | 8 | 20
[14 empty] | 9.5 | 0 | 0.075 | 0 | # 50 | 0.3
[14 empty] | 6.35 | 100 |  |  | # 100 | 0.15
[14 empty] | 6.35 | 0 |  |  | # 200 | 0.075 | 2 | 5
[14 empty] | 4.75 | 100
[14 empty] | 4.75 | 0

## CONCRETO A.G
LABORATORIO DE MECANICA DE SUELOS, CONCRETOS Y PAVIMENTOS
| OBRA | : ESTUDIO DEFINITIVO DE REHABILITACION Y MEJORAMIENTO DE LA CARRETERA | [6 empty] | TECNICO: | M.C.G
: CASMA - YAUTAN - HUARAZ
| TRAMO | : PARIACOTO - YUPASH | [6 empty] | INGo RESPONSABLE : | S.V.O
| CANTERA | : CASA BLANCA
| KM. | : 21+400 LADO IZQUIERDO | [6 empty] | FECHA : | 2005-03-27
CURVA GRANULOMETRICA - ESTADISTICA ( AGREGADO GRUESO )
CANTERA CASA BLANCA
| ESTADISTICAS | Análisis Granulométrico - % que Pasa Tamiz
|  | 2" | 1 1/2" | 1" | 3/4" | 3/8" | No 4 | No 8 | No 40 | No 200 |  |  | min | máx
| ABERTURA (mm) | 50.8 | 38.1 | 25.4 | 19 | 9.5 | 4.75 | 2 | 0.425 | 0.075 | 2 | 50.8 | 100 | 100
| MIN - ESPECIFICACION | 100 | 97 | 79 | 67 | 48 | 28 | 20 | 8 | 0 | 1.5 | 38.1 | 97 | 100
| MIN - ESTADISTICO | 81.2 | 73.4 | 64.9 | 60.5 | 41.7 | 31.7 | 26.4 | 10.3 | 1.7 | 1 | 25.4 | 79 | 90
| Xp ( Media ) | 100 | 87.40228 | 77.48379 | 62.29308 | 39.08967 | 27.94703 |  |  |  | 3/4 | 19 | 67 | 81
| MAX - ESTADISTICO | 92.2 | 87.2 | 79.2 | 71.2 | 57.8 | 48.1 | 37.8 | 19.1 | 6 | 3/8 | 9.5 | 48 | 65
| MAX - ESPECIFICACION | 100 | 100 | 90 | 81 | 65 | 47 | 34 | 16 | 6 | 4 | 4.75 | 28 | 47
[11 empty] | 10 | 2 | 20 | 34
[11 empty] | 40 | 0.425 | 8 | 16
[11 empty] | 200 | 0.075 | 0 | 6
------------------------------------------ | [6 empty] | ---------------------------------------
Técnico de Laboratorio | [6 empty] | Ing. Responsable
[14 empty] | 76.2 | 100 | 2.36 | 100
[14 empty] | 76.2 | 0 | 2.36 | 0
[14 empty] | 63.5 | 100 | 2 | 100 | 2" | 50.8
[14 empty] | 63.5 | 0 | 2 | 0 | 1 1/2" | 38.1 | 100 | 100
[14 empty] | 50.8 | 100 | 1.19 | 100 | 1" | 25.4
[14 empty] | 50.8 | 0 | 1.19 | 0 | 3/4" | 19.05
[14 empty] | 38.1 | 100 | 0.6 | 100 | 1/2" | 12.5
[14 empty] | 38.1 | 0 | 0.6 | 0 | 3/8" | 9.5 | 30 | 65
[14 empty] | 25.4 | 100 | 0.42 | 100 | 1/4" | 6.35
[14 empty] | 25.4 | 0 | 0.42 | 0 | # 4 | 4.75 | 25 | 55
[14 empty] | 19.05 | 100 | 0.3 | 100 | # 8 | 2.36
[14 empty] | 19.05 | 0 | 0.3 | 0 | # 10 | 2 | 15 | 40
[14 empty] | 12.5 | 100 | 0.149 | 100 | # 16 | 1.19
[14 empty] | 12.5 | 0 | 0.149 | 0 | # 30 | 0.6
[14 empty] | 9.5 | 100 | 0.075 | 100 | # 40 | 0.42 | 8 | 20
[14 empty] | 9.5 | 0 | 0.075 | 0 | # 50 | 0.3
[14 empty] | 6.35 | 100 |  |  | # 100 | 0.15
[14 empty] | 6.35 | 0 |  |  | # 200 | 0.075 | 2 | 5
[14 empty] | 4.75 | 100
[14 empty] | 4.75 | 0

## CONCRETO A.F
LABORATORIO DE MECANICA DE SUELOS, CONCRETOS Y PAVIMENTOS
| OBRA | : ESTUDIO DEFINITIVO DE REHABILITACION Y MEJORAMIENTO DE LA CARRETERA | [6 empty] | TECNICO: | M.C.G
: CASMA - YAUTAN - HUARAZ
| TRAMO | : PARIACOTO - YUPASH | [6 empty] | INGo RESPONSABLE : | S.V.O
| CANTERA | : CASA BLANCA
| KM. | : 21+400 LADO IZQUIERDO | [6 empty] | FECHA : | 2005-02-27
CURVA GRANULOMETRICA - ESTADISTICA ( AGREGADO FINO)
CANTERA CASA BLANCA
| ESTADISTICAS | Análisis Granulométrico - % que Pasa Tamiz
|  | 3/8" | Nº 4 | Nº8 | Nº 10 | Nº 16 | Nº 20 | Nº 30 | No 40 | Nº 50 | Nº 100 | No 200 |  |  | min | máx
| ABERTURA (mm) | 9.5 | 4.75 | 2.36 | 2 | 1.19 | 0.84 | 0.6 | 0.425 | 0.3 | 0.15 | 0.075 | 2 | 50.8 | 100 | 100
| MIN - ESPECIFICACION | 100 | 95 | 80 |  | 50 |  | 25 |  | 10 | 2 | 0 | 1.5 | 38.1 | 97 | 100
| MIN - ESTADISTICO | 81.2 | 73.4 | 64.9 | 60.5 | 41.7 | 31.7 | 26.4 | 10.3 | 7.4 | 3.3 | 1.7 | 1 | 25.4 | 79 | 90
| Xp ( Media ) | 100 | 80.05846 | 67.37577 | 61.54596 | 50.5 | 41.08477 | 32.46184 | 25.96622 | 21.59792 | 13.57584 | 6.219552 | 3/4 | 19 | 67 | 81
| MAX - ESTADISTICO | 92.2 | 87.2 | 79.2 | 71.2 | 57.8 | 48.1 | 37.8 | 19.1 | 16 | 11.6 | 6 | 3/8 | 9.5 | 48 | 65
| MAX - ESPECIFICACION | 100 | 100 | 100 |  | 85 |  | 60 |  | 30 | 10 | 0 | 4 | 4.75 | 28 | 47
[13 empty] | 10 | 2 | 20 | 34
[13 empty] | 40 | 0.425 | 8 | 16
[13 empty] | 200 | 0.075 | 0 | 6
------------------------------------------ | [6 empty] | ---------------------------------------
Técnico de Laboratorio | [6 empty] | Ing. Responsable
[16 empty] | 76.2 | 100 | 2.36 | 100
[16 empty] | 76.2 | 0 | 2.36 | 0
[16 empty] | 63.5 | 100 | 2 | 100 | 2" | 50.8
[16 empty] | 63.5 | 0 | 2 | 0 | 1 1/2" | 38.1 | 100 | 100
[16 empty] | 50.8 | 100 | 1.19 | 100 | 1" | 25.4
[16 empty] | 50.8 | 0 | 1.19 | 0 | 3/4" | 19.05
[16 empty] | 38.1 | 100 | 0.6 | 100 | 1/2" | 12.5
[16 empty] | 38.1 | 0 | 0.6 | 0 | 3/8" | 9.5 | 30 | 65
[16 empty] | 25.4 | 100 | 0.42 | 100 | 1/4" | 6.35
[16 empty] | 25.4 | 0 | 0.42 | 0 | # 4 | 4.75 | 25 | 55
[16 empty] | 19.05 | 100 | 0.3 | 100 | # 8 | 2.36
[16 empty] | 19.05 | 0 | 0.3 | 0 | # 10 | 2 | 15 | 40
[16 empty] | 12.5 | 100 | 0.149 | 100 | # 16 | 1.19
[16 empty] | 12.5 | 0 | 0.149 | 0 | # 30 | 0.6
[16 empty] | 9.5 | 100 | 0.075 | 100 | # 40 | 0.42 | 8 | 20
[16 empty] | 9.5 | 0 | 0.075 | 0 | # 50 | 0.3
[16 empty] | 6.35 | 100 |  |  | # 100 | 0.15
[16 empty] | 6.35 | 0 |  |  | # 200 | 0.075 | 2 | 5
[16 empty] | 4.75 | 100
[16 empty] | 4.75 | 0

## RC-003 (hidden)
MINISTERIO DE TRANSPORTES, COMUNICACIONES, VIVIENDA Y CONSTRUCCION
PROYECTO ESPECIAL REHABILITACION INFRAESTRUCTURA DE TRANSPORTES
PROGRAMA REHABILITACION DE TRANSPORTES - JBIC
|  | SUPERVISION | [7 empty] | CONTRATISTA
LABORATORIO MECANICA DE SUELOS CONCRETOS Y PAVIMENTOS
| OBRA : | LA OROYA - HUANCAYO Y JAUJA - TARMA | [11 empty] | REALIZADO : | W.G.A.
| TRAMO : | 1, LA OROYA - PUENTE MATACHICO | [11 empty] | INGº RESP. : | C.CH.A.
| CANTERA : | HUARI, KM 22+600 | [11 empty] | FECHA : | 29-01-02
RESUMEN DE ENSAYOS DE CONTROL DE CALIDAD
ARENA CHANCADA PARA CONCRETO HIDRAULICO
| No de Registro | Fecha | Análisis Granulométrico - % que Pasa Tamiz | [7 empty] | MODULO | EQUIVALENTE | PESO UNIT | ABSORCION | DURABILIDAD
|  |  | 3/8" | No 4 | No 8 | No 16 | No 30 | No 50 | No 100 | No 200 | FINEZA | DE ARENA | SUELTO
| 1 | 2002-01-13 | 100 | 94.8 | 70.8 | 52.6 | 38.3 | 23.6 | 15.9 | 13.2 | 3.04 | 58
| 2 | 2002-01-15 | 100 | 93.1 | 65.2 | 45 | 30.9 | 18.7 | 13.2 | 11.3 | 3.339 | 59
| 3 | 2002-01-17 | 100 | 93 | 65 | 44.8 | 30.6 | 18.6 | 13 | 11.1 | 3.35
| 4 | 2002-01-25 | 100 | 93 | 65 | 45.1 | 30.7 | 18.7 | 13.1 | 11.2 | 3.344
| n |  | 4 | 4 | 4 | 4 | 4 | 4 | 4 | 4 | 4 | 2
| S |  | 400 | 373.9 | 266 | 187.5 | 130.5 | 79.6 | 55.2 | 46.8 | 13.073 | 117
| Xp |  | 100 | 93.475 | 66.5 | 46.875 | 32.625 | 19.9 | 13.8 | 11.7 | 3.26825 | 58.5
| MIN |  | 100 | 93 | 65 | 44.8 | 30.6 | 18.6 | 13 | 11.1 | 3.04 | 58
| MAX |  | 100 | 94.8 | 70.8 | 52.6 | 38.3 | 23.6 | 15.9 | 13.2 | 3.35 | 59
| DESV. ESTANDAR |  | 0 | 0.8845903 | 2.868217 | 3.818704 | 3.785389 | 2.467117 | 1.402379 | 1.003328 | 0.1522331 | 0.7071068
| VARIANZA |  | 0 | 0.7825 | 8.226667 | 14.5825 | 14.32917 | 6.086667 | 1.966667 | 1.006667 | 0.02317492 | 0.5
| COEF. DE VARIACION |  | 0 | 0.009463389 | 0.04313108 | 0.08146568 | 0.1160272 | 0.1239757 | 0.1016217 | 0.08575451 | 0.04657939 | 0.0120873
|  |  | ------------------------------------------------ | [5 empty] | ----------------------------------------------------------
|  |  | Técnico de Laboratorio | [5 empty] | Ingo Jefe de Laboratorio

## RC-004 (hidden)
MINISTERIO DE TRANSPORTES, COMUNICACIONES, VIVIENDA Y CONSTRUCCION
PROYECTO ESPECIAL REHABILITACION INFRAESTRUCTURA DE TRANSPORTES
PROGRAMA REHABILITACION DE TRANSPORTES - JBIC
| SUPERVISION | [5 empty] | CONTRATISTA
LABORATORIO DE MECANICA DE SUELOS, CONCRETOS Y PAVIMENTOS
| OBRA : | LA OROYA - HUANCAYO Y JAUJA - TARMA | [5 empty] | REALIZADO : | W.G.A.
| TRAMO : | 1, LA OROYA - PUENTE MATACHICO | [5 empty] | INGo RESPONSABLE : | C.CH.A.
| MATERIAL : | PROCESADO, CANTERA HUARI, KM 22+600 | [5 empty] | Fecha: | 29/01/02
CURVA GRANULOMETRICA - ESTADISTICA
ARENA CHANCADA PARA CONCRETO HIDRAULICO
Análisis Granulométrico - % que Pasa Tamiz
|  |  | 3/8" | No 4 | No 8 | No 16 | No 30 | No 50 | No 100 | No 200 |  |  | min | max
|  |  | 9.52 | 4.75 | 2.38 | 1.19 | 0.59 | 0.297 | 0.149 | 0.075 |  | 9.52 | 100 | 100
| MIN - ESPECIFICACION |  | 100 | 95 |  | 45 |  | 10 | 2 |  |  | 4.75 | 95 | 100
| MIN - ESTADISTICO |  | 100 | 93 | 65 | 44.8 | 30.6 | 18.6 | 13 | 11.1 |  | 1.19 | 45 | 80
| Xp ( Media ) |  | 100 | 93.475 | 66.5 | 46.875 | 32.625 | 19.9 | 13.8 | 11.7 |  | 0.297 | 10 | 30
| MAX - ESTADISTICO |  | 100 | 94.8 | 70.8 | 52.6 | 38.3 | 23.6 | 15.9 | 13.2 |  | 0.149 | 2 | 10
| MAX - ESPECIFICACION |  | 100 | 100 |  | 80 |  | 30 | 10
| ------------------------------------------ |  |  |  |  | ---------------------------------------
| Técnico de Laboratorio |  |  |  |  | Ingo Responsable
| 76.2 | 100 | 2.36 | 100
| 76.2 | 0 | 2.36 | 0
| 63.5 | 100 | 2 | 100 |  | 2" | 50.8
| 63.5 | 0 | 2 | 0 |  | 1 1/2" | 38.1 |  | 100 |  | 100
| 50.8 | 100 | 1.19 | 100 |  | 1" | 25.4
| 50.8 | 0 | 1.19 | 0 |  | 3/4" | 19.05
| 38.1 | 100 | 0.6 | 100 | 30 | 1/2" | 12.5
| 38.1 | 0 | 0.6 | 0 |  | 3/8" | 9.5 |  | 30 |  | 65
| 25.4 | 100 | 0.42 | 100 |  | 1/4" | 6.35
| 25.4 | 0 | 0.42 | 0 |  | # 4 | 4.75 |  | 25 |  | 55
| 19.05 | 100 | 0.3 | 100 | 50 | # 8 | 2.36
| 19.05 | 0 | 0.3 | 0 |  | # 10 | 2 |  | 15 |  | 40
| 12.5 | 100 | 0.149 | 100 |  | # 16 | 1.19
| 12.5 | 0 | 0.149 | 0 |  | # 30 | 0.6
| 9.5 | 100 | 0.075 | 100 |  | # 40 | 0.42 |  | 8 |  | 20
| 9.5 | 0 | 0.075 | 0 | 100 | # 50 | 0.3
| 6.35 | 100 |  |  |  | # 100 | 0.15
| 6.35 | 0 |  |  |  | # 200 | 0.075 |  | 2 |  | 5
| 4.75 | 100
| 4.75 | 0

## RC-005 (hidden)
MINISTERIO DE TRANSPORTES, COMUNICACIONES, VIVIENDA Y CONSTRUCCION
PROYECTO ESPECIAL REHABILITACION INFRAESTRUCTURA DE TRANSPORTES
PROGRAMA REHABILITACION DE TRANSPORTES - JBIC
SUPERVISION |  |  |  | CONTRATISTA
PROMEDIO DE LOS MODULOS DE FINEZA
Nombre del Tramo: | ZONA 2. TRAMO 1: LA OROYA - PTE. MATACHICO |  |  | Fecha :_________ | _________________
Ensayo Nº. | Modulo de Fineza | Promedio de 10 | Ensayo Nº. | Modulo de Fineza | Promedio de 10
Observaciones :
Fecha / Firmas :

## RC-006 (hidden)
MINISTERIO DE TRANSPORTES, COMUNICACIONES, VIVIENDA Y CONSTRUCCION
PROYECTO ESPECIAL REHABILITACION INFRAESTRUCTURA DE TRANSPORTES
PROGRAMA REHABILITACION DE TRANSPORTES - JBIC
SUPERVISION | [8 empty] | CONTRATISTA
CLASE DE MEZCLA PARA EL CONCRETO DE CEMENTO PORTLAND
Nombre del Tramo: |  | ZONA 2. TRAMO 1: LA OROYA - PTE. MATACHICO
[7 empty] | Muestra Nº. | __________________________________
Descripcion: | ________________________________________________________ | [5 empty] | Fecha de muestreo ________________________________
| ________________________________________________________ | [5 empty] | Firma ____________________________________________
Clase de concreto |  | _____ | Resist. Especificada |  | ____________ | Kg/cm2
Cantidad |  |  | m3 | Tipo de Estructura |  | ________
Posibilidad de Ataques de Sulfatos Si / No |  | _____ | [7 empty] | Tipo de Cemento Usado |  | ___
Máxima relación A/C permisible |  | _____
Temperatura Mezcla |  | _____ | ºC | Tiempo de Asentamiento Inicial |  | ________ | min
Distancia de Acarreo |  | _____ |  | Tiempo de Acarreo |  | ________ | min |  |  | Se uso bomba -Si/No |  | ____
Diseño de Mezcla por m3
Cemento Mínimo Especificado |  | __________ |  | Kg
Valor Especificado de Revenimiento |  | __________ |  | mm
Tamaño Máximo Agregado Especificado |  | __________ |  | mm
3/4 de Separación Mínima de varillas |  | __________ |  | mm | 3/4 de Recubrumiento Mínimo |  |  | ________ | mm
Tamaño Máximo Nominal Usado |  | __________ |  | mm | 1/5 de la Dimensión Mínima del miembro |  |  | ________ | mm
Revenimiento esperado |  | __________ |  | mm | Contenido de agua Calculada |  |  | ________ | gm3
Resistencia de Diseño de la Mezcla |  | __________ |  | Kg/cm2
Relación Agua/Cemento Calculada |  | __________ |  |  | Relación Agua - Cemento usada |  |  | ________
Peso Cemento Calculado |  | __________ |  | Kg | Factor de cemento usado |  |  | ________ | Kg
% Aire calculado |  | __________
Modulo de Fineza del Agregado Fino |  | __________
Peso Unitario Seco Agregado Grueso |  |  | ____ | Kg/m3
Volumen Seco Agregado Grueso/ Volumen Concreto Calculado |  |  |  |  | ____________
Peso de Agregado Grueso |  | __________ |  | Kg | Gravedad Específica Agreg. Grueso (Seco en Horno)
Volumen de Agua |  | __________ |  | m3 | Volumen de Cemento |  |  | ________ | m3
Volumen de Agua |  | __________ |  | m3 | Volumen de Aire |  |  | ________ | m3
Uso de Aditivo si/no |  | __________
Nombre de la Marca de Cemento |  | __________ |  |  | Tipo de Aditivo |  |  | ________
Peso del Aditivo |  | __________ |  | Kg | Dosificación / 100 Kg Cemento |  |  | ________
Volumen del aditivo |  | __________ |  | m3 | Gravedad Específica del Aditivo |  |  | ________
Volumen Total de cemento, Agua, Agregado Grueso, Aire y Aditivo |  |  |  |  | __________ | m3
Volumen de Agregado Fino |  | __________ |  | m3 | Peso de Agregado fino |  |  | ________ | Kg
Diseño de Mezcla (Antes del Ajuste por Humedad y Absorción)
| Cemento | ___________ |  | Kg | Agua | ___________ |  | Kg
| Agregado Grueso | _________ |  | Kg | Agreg. Fino | ___________ |  | Kg
Mezcla Despues del Ajuste por Humedad y Absorción
% Absorción Agreg. Grueso |  | _______ | % | Agreg. Fino | _______
% Humedad Agreg. Grueso |  | _______ | % | Agreg. Fino | _______
Cemento |  | _______ | Kg | Agua | _______ | Kg | Agreg. Grueso | _______ | Kg | Agreg. Fino | _______ | Kg
Mezcla de Prueba: Cantidad Colada |  | _______ | m3
Cemento |  | _______ | Kg | Agua | _______ | Kg | Agreg. Grueso | _______ | Kg | Agreg. Fino | _______ | Kg
Peso Unitario |  | _______ | Kg/m3 | % Contenido Aire | _______
Tiempo ( Minutos) |  |  |  | Revenimiento |  |  | Resist. 7 dias (Kg/cm2) |  |  | Resist. 28 dias (Kg/cm2)
| ______________________________ |  |  | ______________________ |  |  | _______________________ |  |  | _____________________
| ______________________________ |  |  | ______________________ |  |  | _______________________ |  |  | _____________________
| ______________________________ |  |  | ______________________ |  |  | _______________________ |  |  | _____________________
Cantidad de Cemento Usado |  | ____________________________ |  |  | Kg |  | Cemento Mínimo Especificado |  |  | ______________________
Relación Agua/Cemento Usado |  | ____________________________ |  |  |  |  | Relación Agua Cemento Máxima Permisible |  |  | ______________________
Recomendado - Si / No |  | ____________________________
Observaciones :
Ensayado por : ___________________________________ | [6 empty] | Revisado por : ________________________________
Firma: __________________________________________ | [6 empty] | Firma : ______________________________________
|  | Representante Contratista | [6 empty] | Representante Supervisor

## RC-007 (hidden)
MINISTERIO DE TRANSPORTES, COMUNICACIONES, VIVIENDA Y CONSTRUCCION
PROYECTO ESPECIAL REHABILITACION INFRAESTRUCTURA DE TRANSPORTES
PROGRAMA REHABILITACION DE TRANSPORTES - JBIC
SUPERVISION | [7 empty] | CONTRATISTA
DISEÑO DE MEZCLA DEL CONCRETO DE CEMENTO PORTLAND
Tramo : | ZONA 2. TRAMO 1: LA OROYA - PTE. MATACHICO
Muestra Nº. _________________________________
Descripción : __________________________________________________________________ | [5 empty] | Fecha de Muestreo : __________________________
___________________________________________________________________
Datos de los Ensayos Preliminares
Agregado Fino (AF) Muestra Nº. |  | _________________________ |  | Agregado grueso (AG) Muestra Nº. |  |  | _________________________
Tipo de Agregado : |  | _________________________ |  | Tipo de Agregado : |  |  | _________________________
Modulo de Fineza |  | _________________________ |  | Tamaño Máximo de Agregado : |  |  | _________________________
Gravedad Específica (O.D.) |  | _________________________ |  | Gravedad Específica (O.D.) |  |  | _________________________
Absorción % : |  | _________________________ |  | Absorción % : |  |  | _________________________
Contenido de Humedad : |  | _________________________ |  | Contenido de Humedad : |  |  | _________________________
Fuente de agua : |  | _________________________ |  | Peso Unitario (Kg/m3) |  |  | _________________________
Cemento | ___________________ |  | __________________ | _________________________ |  |  | _______________________
| Tipo |  | Marca | Gravedad Específica |  |  | Peso / Bolsa en Kg
Requisitos de Diseño
Factor de Bolsa de Cemento / m3 |  |  | _________________________ |  | Clase de Concreto : |  |  | ________________________
Tamaño Máximo del Agregado |  |  | _________________________ |  | Revenimiento Límite (mm) : |  |  | ________________________
Máxima Agua / Cemento (litro / bolsa) |  |  | _________________________ |  | Resistencia a Compresión a los 28 días (Kg/cm2) |  |  | ________________________
Marca del Aditivo (Si existe) |  |  | _________________________
Diseño de Mezcla por m3 de Concreto
Volumen Absoluto de Cemento m3 |  |  | _____________________ |  | Aire Atrapado |  |  | _____________________
Volumen Absoluto de Cemento m3 |  |  | _____________________ |  | Volumen Absoluto de Agregados |  |  | _____________________
Volumen Absoluto de Agua m3 |  |  | _____________________ |  | Volumen Absoluto de Agregado Grueso |  |  | _____________________
Volumen Absoluto de Cemento + Agua m3 |  |  | _____________________ |  | Volumen Absoluto de Agregado Fino |  |  | _____________________
|  | Volumen Absoluto m3 |  | Peso No Corregido Kg |  |  | Peso Corregido Kg
Cemento
Agregado Fino (AF)
Agregado Grueso (AG)
Agua
Tamaño Nominal de los Agregados
Colado Prueba (Kg) | ______________ |  |  | 19 mm (3/4") | 25 mm (1") | 37.5 mm (1½") | 50 mm (2") | 63 mm ( 2½")
Cemento (Kg) | ______________ | Agreg. Fino (Kg) | ______________ | Concreto sin Aire Incluido
Agreg. Grueso (Kg) | ______________ | Agua (Kg) | ______________ | 2 | 1.5 | 1 | 0.5 | 0.3
Concreto con Aire Incluido
|  |  |  | 6 | 5 | 4.5 | 4 | 3.5
Resultado del Ensayo |  | ______________________ |  | Peso Total de la Colada |  |  | ______________________ |  | Kg
Relación A / C |  | ______________________ |  | Resistencia Compresión a los 7 dias |  |  | ______________________ |  | Kg/cm2
Revenimiento mm |  | ______________________ |  | Resistencia Compresión a los 28 dias |  |  | ______________________ |  | Kg/cm2
Masa Unitaria kg/m3 (De Colado Prueba) |  | ______________________ |  | Contenido de Aire |  |  | ______________________
Observaciones :
Ensayado por :___________________________________________ |  |  |  | Revisado por : ______________________________________________________
Firma : _________________________________________________ |  |  |  | Firma : ____________________________________________________________
| Representante Contratista |  |  |  | Representante Supervisor

## RC-008 (hidden)
MINISTERIO DE TRANSPORTES, COMUNICACIONES, VIVIENDA Y CONSTRUCCION
PROYECOT ESPECIAL REHABILITACION INFRAESTRUCTURA DE TRANSPORTES
PROGRAMA REHABILITACION DE TRANSPORTES - JBIC
|  | SUPERVISION | [6 empty] | CONTRATISTA
LABORATORIO MECANICA DE SUELOS CONCRETOS Y PAVIMENTOS
|  | OBRA | : LA OROYA - HUANCAYO Y JAUJA - TARMA |  |  |  |  | REVISADO | :
|  | TRAMO | : 1, LA OROYA - PUENTE MATACHICO |  |  |  |  | INGº RESP. | :
|  | CANTERA | : |  |  |  |  | FECHA | : | 0
|  | AVANCE | : |  |  |  |  | REG. No | : | IC-005
CUADRO ESTADISTICO DE RESISTENCIA A LA COMPRESION DEL CONCRETO HIDRAULICO
OBRAS DE ARTE Y DRENAJE
A 7 días, 14 días y 28 días
DISEÑO : | f'c = 175 kg/cm2
ORDEN | ESTRUCTURA | ELEMENTO | FECHA |  | UBICACIÓN | RESISTENCIA | SLUMP | RESISTENCIA | % | PROMEDIO | INTERVALO | RESISTENCIA
|  |  | MODELO | ROTURA | PROGRESIVA | TESTIGO | ( pulg ) | DISEÑO | RESISTENCIA | 2 VALORES | R | REQUERIDA
[6 empty] | ( kg/ cm2 ) |  |  | OBTENIDA |  |  | %
|  |  | n |  | 0 |  |  | Nº DATOS
|  |  | S |  | 0 |  |  | SUMATORIA
|  |  | Xp |  | #DIV/0! |  |  | DESVIACION STANDARD
|  |  | MIN |  | 0 |  |  | PROMEDIO
|  |  | MAX |  | 0 |  |  | D.STANDARD INTERVALO
|  |  | DESV. ESTANDAR |  | #DIV/0! |  |  | COEF. VARIACION PRODUCCION
|  |  | VARIANZA |  | #DIV/0! |  |  | COEF. VARIACION LAB.
|  |  | COEF. VARIACION |  | #DIV/0!

## RC-009 (hidden)
MINISTERIO DE TRANSPORTES, COMUNICACIONES, VIVIENDA Y CONSTRUCCION
PROYECTO ESPECIAL REHABILITACION INFRAESTRUCTURA DE TRANSPORTES
PROGRAMA REHABILITACION DE TRANSPORTES - JBIC
SUPERVISION | [5 empty] | CONTRATISTA
RESUMEN DE LAS RESISTENCIAS DE LOS CILINDROS DE CONCRETO
Nombre del Tramo : | ZONA 2. TRAMO 1: LA OROYA - PTE. MATACHICO
Ubicación : | _________________________________ |  |  | Mezcla : | _________________________________
Fecha | Colada Nº. | Cilindro Nº. | Resistencia a Diferentes Edades (Kg / cm2) |  |  |  | Observaciones
|  |  | 7 Dias | 28 Dias | 90 Dias | 180 Dias
Revisado por : | _____________________________________________ |  |  |  | Firma : | _________________________________
Aprobado por : | _______________________________________________ |  |  |  | Firma : | _________________________________
Representante de Control de Calidad : |  |  | _______________________ |  | Firma : | _________________________________

## RC-010 (hidden)
MINISTERIO DE TRANSPORTES, COMUNICACIONES, VIVIENDA Y CONSTRUCCION
PROYECTO ESPECIAL REHABILITACION INFRAESTRUCTURA DE TRANSPORTES
PROGRAMA REHABILITACION DE TRANSPORTES - JBIC
SUPERVISION | [7 empty] | CONTRATISTA
REPORTE DE LOS CILINDROS DE CONCRETO
Nombre del tramo : | ZONA 2. TRAMO 1: LA OROYA - PTE. MATACHICO
Nombre Especificación : |  | AASHTO | _____________________ |  | ASTM | _____________________ |  | MTC | _____________________
Fecha de Fabricación : |  | _________________________________ |  |  |  | Laboratorio : | ______________________________________________
Ubicación de la Colada : |  | _________________________________ |  |  |  | Mezcla : | _________________________________________ ____
Tamaño Cilindro : | _________________________ |  | Asentamiento : | _______________________________________ |  |  | Contenido de Aire : |  | _______________________
Temperatura de Concreto: |  | ___________ | Temperatura Aire : |  | ____________ | Resistencia Diseño (fy) : |  | __________________________ |  | Kg/cm2
Cilindro Nº |  | Fecha de Ensayo |  | Edad (Dias) |  | Carga Total (Kg) |  | Esfuerzo (Kg/cm2)
Observaciones :
Cilindro Nº. | __________
Peso en Aire : | __________ | Gramos |  |  | Peso en Agua : |  | __________ | Gramos
Diferencia : | __________ | Gramos
Peso del Cilindro en Aire / Diferencia : S.G. = |  |  |  | ___________ | / | ___________ | = | ___________
Revisado por : | __________________________________________________________________ | [5 empty] | Firma : | ________________________________
Aprobado por : | __________________________________________________________________ | [5 empty] | Firma : | ________________________________
Representante de Control de Calidad : |  |  | ___________________________________________ |  |  |  | Firma : | ________________________________