## CASA BLANCA
RESUMEN DE LA CANTERA CASA BLANCA
PROYECTO : | : | ESTUDIOS DEFINITIVO DE REHABILITACION Y MEJORAMIENTO DE LA CARRETERA CASMA - HUARAZ
TRAMO | : | PARIACOTO - YUPASH | [5 empty] | ING° RESP : |  |  | S.V.O
CANTERA | : | CASA BLANCA KM. 21+400 LADO DERECHO | [5 empty] | TECNICO : |  |  | E.A.C
MAT. PARA | : | SUB BASE, BASE, CONCRETO PORTLAND, ASFALTO EN CALIENTE Y T.S.B | [8 empty] | FECHA : | 25 - Setiembre - 2005
IDENTIFICACION |  |  | C1M2 |  | C2M1 | C3M1 |  | C4M2 | C5M1 |  | C6M1 | C7M2 | C8M1 | C9M1 | C10M1
DESCRIPCION
Malla Serie |  | Abertura | % PASA |  | % PASA | % PASA |  | % PASA | % PASA |  | % PASA | % PASA | % PASA | % PASA | % PASA | Promedio | Promedios
Americana |  | (mm.) | [14 empty] | Min. | Max.
2" |  | 50.8 | 87.8 |  | 85.3 | 81.2 |  | 91.2 | 86.3 |  | 85.2 | 86.5 | 87.4 | 88.8 | 86.4 | 86.61 | 81.2 | 91.2 | 91.2 | 86.3
1 1/2" |  | 38.1 | 81 |  | 77.2 | 74.7 |  | 81.5 | 82.7 |  | 81.7 | 82.3 | 83.3 | 82.1 | 78.4 | 80.49 | 74.7 | 83.3 | 81.5 | 82.7
1" |  | 25.4 | 71.6 |  | 68.8 | 64.9 |  | 72.7 | 71.8 |  | 71.7 | 73.4 | 74.5 | 72.7 | 73.3 | 71.54 | 64.9 | 74.5 | 72.7 | 71.8
3/4" |  | 19.05 | 65.9 |  | 61.6 | 60.5 |  | 64.7 | 6.2 |  | 65.6 | 66.5 | 67.8 | 67 | 64.9 | 59.07 | 6.2 | 67.8 | 64.7 | 6.2
1/2" |  | 12.7 | 57.7 |  | 52.3 | 53.6 |  | 53 | 58.2 |  | 57.1 | 58.6 | 59.9 | 58.7 | 56.9 | 56.6 | 52.3 | 59.9 | 53 | 58.2
3/8" |  | 9.525 | 52.4 |  | 47 | 49.3 |  | 46.7 | 53.3 |  | 52.1 | 53.2 | 54.4 | 53.5 | 49.9 | 51.18 | 46.7 | 54.4 | 46.7 | 53.3
Nº 4 |  | 4.76 | 40.4 |  | 35.1 | 39.7 |  | 38.1 | 43.2 |  | 41 | 42.4 | 43.4 | 41.3 | 35.8 | 40.04 | 35.1 | 43.4 | 36.1 | 43.2
Nº 8 |  | 2.38 | 33.3 |  | 28.8 | 32.3 |  | 32.2 | 36.1 |  | 34.9 | 37.5 | 36.3 | 35.4 | 31.2 | 33.8 | 28.8 | 37.5 | 32.2 | 36.1
Nº 10 |  | 2 | 31.5 |  | 27 | 30.6 |  | 31.2 | 34.3 |  | 33.2 | 30.4 | 32.1 | 33.7 | 29.6 | 31.36 | 27 | 34.3 | 31.2 | 34.3
Nº 16 |  | 1.19 | 29.3 |  | 22.8 | 24.9 |  | 27.5 | 30.7 |  | 29.8 | 26.7 | 28.6 | 31.7 | 27.3 | 27.93 | 22.8 | 31.7 | 27.5 | 30.7
Nº 20 |  | 0.84 | 21.2 |  | 17.1 | 19.3 |  | 22.6 | 23.9 |  | 23.2 | 19.6 | 21.8 | 18.3 | 20.2 | 20.72 | 17.1 | 23.9 | 22.6 | 23.9
Nº 30 |  | 0.59 | 15.9 |  | 12.6 | 13.5 |  | 21.2 | 18.1 |  | 18.3 | 15.7 | 17.9 | 14.1 | 15.4 | 16.27 | 12.6 | 21.2 | 21.2 | 18.1
Nº 40 |  | 0.426 | 13.1 |  | 10.3 | 10.3 |  | 19.1 | 14.6 |  | 14.7 | 12.6 | 15 | 11.9 | 12.4 | 13.4 | 10.3 | 19.1 | 19.1 | 14.6
Nº 50 |  | 0.297 | 10.4 |  | 8.3 | 7.4 |  | 16 | 11.6 |  | 12.1 | 11.3 | 13.8 | 9.8 | 9.5 | 11.02 | 7.4 | 16 | 16 | 11.6
Nº 100 |  | 0.149 | 5.4 |  | 4.6 | 3.3 |  | 10 | 6.1 |  | 7.4 | 8.9 | 11.6 | 5.7 | 5.3 | 6.83 | 3.3 | 11.6 | 10 | 6.1
Nº 200 |  | 0.074 | 3.3 |  | 2.9 | 1.9 |  | 3.4 | 3.6 |  | 2.5 | 3.4 | 6 | 4.2 | 2.9 | 3.41 | 1.9 | 6 | 3.4 | 3.6
Límite Líquido (%) |  |  | 17.3 |  | 17 | 17.2 |  | 16.95 | 16.75 |  | 17.02 | 17.2 | 18.2 | 17.42 | 16.8 | 17.184 | 16.75 | 18.2
Indice Plasticidad (%) |  |  | NP |  | NP | NP |  | NP | NP |  | NP | NP | NP | NP | NP | NP | 0 | 0
Indice Plasticidad (Malla <N°200) (%) |  |  | 1.09 |  | 1.29 | 1.87 |  | 1.95 | NP |  | NP | NP | NP | NP | NP | 1.55 | 1.09 | 1.95
Clasificación SUCS |  |  | GW |  | GW | GP |  | GP | GP |  | GP | GW | GP | GP | GP | GP | GP | GP
Clasificación AASHTO |  |  | A-1-a (0) |  | A-1-a (0) | A-1-a (0) |  | A-1-a (0) | A-1-a (0) |  | A-1-a (0) | A-1-a (0) | A-1-a (0) | A-1-a (0) | A-1-a (0) | A-1-a (0) | A-1-a (0) | A-1-a (0)
Ensayo de material pasante la malla Nº 200 |  |  | 3.4 |  | 3 | 3.2 |  | 3.6 | 3.4 |  | 2.8 | 3 | 3.2 | 2.6 | 2 | 3.02 | 2 | 3.6
Peso Unitario Seco Suelto (Kg/m3) |  |  | 1564 |  | 1571 | 1567 |  | 1571 | 1569 |  | 1576 | 1579 | 1577 | 1571 | 1579 | 1572.4 | 1564 | 1579
Peso Unitario Seco Varillado (Kg/m3) |  |  | 1665 |  | 1669 | 1658 |  | 1666 | 1651 |  | 1655 | 1648 | 1660 | 1652 | 1656 | 1658 | 1648 | 1669
Peso Específico Bulk (Base seca) A. grueso |  |  | 2.679 |  | 2.689 | 2.692 |  | 2.65 | 2.658 |  | 2.693 | 2.665 | 2.687 | 2.684 | 2.689 | 2.6786 | 2.65 | 2.693
Peso Específico Bulk (Base seca) A fino |  |  | 2.732 |  | 2.721 | 2.729 |  | 2.7 | 2.701 |  | 2.71 | 2.717 | 2.694 | 2.706 | 2.701 | 2.7111 | 2.694 | 2.732
% de Absorción A. Grueso |  |  | 1.45 |  | 1.18 | 1.27 |  | 0.93 | 0.77 |  | 0.79 | 0.9 | 0.76 | 0.6 | 0.3 | 0.895 | 0.3 | 1.45
% de Absorción A. Fino |  |  | 0.87 |  | 1.5 | 1.52 |  | 1.43 | 0.63 |  | 0.78 | 0.72 | 0.65 | 0.55 | 0.39 | 0.904 | 0.39 | 1.52
Particulas Livianas A. Grueso |  |  | 0.122 |  | 0.313 | 0.044 |  | 0.022 | 0.302 |  | 0.234 | 0.279 | 0.2 | 0.223 | 0.067 | 0.1806 | 0.022 | 0.313
Particulas Livianas A. Fino |  |  | 0.335 |  | 0.168 | 0.168 |  | 0.335 | 0.337 |  | 0.217 | 0.15 | 0.301 | 0.217 | 0.673 | 0.2901 | 0.15 | 0.673
Ensayo Riedel Weber |  |  | 45 |  | 45 | 56 |  | 39 | 49 |  | 49 | 49 | 69 | 59 | 59 | 49 | 35 | 69
Ensayo de Adherencia |  |  | 95 |  | 95 | 95 |  | 95 | 9 |  | 95 | 95 | 95 | 95 | 95 | 86.4 | 9 | 95
Abrasión (%) |  |  | 17.4 |  | 19 | 18.5 |  | 21.46 | 17.96 |  | 18.3 | 18.08 | 17.9 | 18.22 | 18.44 | 18.526 | 17.4 | 21.46
Impurezas Orgánicas (Grado) |  |  | 1 |  | 1 | 1 |  | 1 | 1 |  | 1 | 1 | 1 | 1 | 1 | 1 | 1 | 1
Partículas chatas y alargadas (%) |  |  | 4.34 |  | 4.69 | 5.12 |  | 5.37 | 5.66 |  | 4.68 | 5.21 | 5.02 | 5.44 | 5.04 | 5.057 | 4.34 | 5.66
Analisis Quimico (ppm) Cloruros |  |  | 191 |  | 189 | 191 |  | 185 | 189 |  | 183 | 174 | 179 | 181 | 174 | 183.6 | 174 | 191
Analisis Quimico (ppm) Sulfatos |  |  | 387 |  | 360 | 320 |  | 345 | 360 |  | 341 | 321 | 315 | 326 | 319 | 339.4 | 315 | 387
C.B.R (0,1") |  |  | 95.4 |  | 92.8 | 92.7 |  | 90.8 | 89.2 |  | 96.8 | 88.3 | 86.5 | 94.4 | 89.2 | 91.61 | 86.5 | 96.8
Determinación de Carbon y Lignito |  |  | 0.31 |  | 0.36 | 0.28 |  | 0.31 | 0.19 |  | 0.16 | 0.19 | 0.2 | 0.21 | 0.26 | 0.247 | 0.16 | 0.36
Proctor Modificado |  |  | 2.01 |  | 2.17 | 2.181 |  | 2.16 | 2.175 |  | 2.178 | 2.18 | 2.169 | 2.154 | 2.176 | 2.1553 | 2.01 | 2.181
Terrones de arcilla/Particulas friables A.Grueso |  |  | 0.14 |  | 0.17 | 0.25 |  | 0.29 | 0.19 |  | 0.16 | 0.16 | 0.13 | 0.14 | 0.11 | 0.174 | 0.11 | 0.29
Terrones de arcilla/Particulas friables A.Fino |  |  | 0.31 |  | 0.45 | 0.2 |  | 0.2 | 0.16 |  | 0.12 | 0.1 | 0.12 | 0.07 | 0.13 | 0.186 | 0.07 | 0.45
Equivalente de Arena (%) |  |  | 78.8 |  | 76.75 | 76.4 |  | 79.1 | 76.5 |  | 77.6 | 78.6 | 79.5 | 77.5 | 78.2 | 77.895 | 76.4 | 79.5
Durabilidad A. Grueso |  |  | 3.123 |  | 2 | 3.409 |  | 3.431 | 3.86 |  | 3.193 | 2.876 | 2.988 | 3.087 | 2.851 | 3.0818 | 2 | 3.86
Durabilidad A. Fino |  |  | 1.786 |  | 5 | 1.86 |  | 1.82 | 1.9 |  | 2.37 | 1.98 | 2.16 | 2.8 | 2.79 | 2.4466 | 1.786 | 5
Sales Solubles A. Grueso |  |  | 0.11 | 0.11 | 0.18 | 0.17 | 0.11 | 0.16 | 0.11 | 0.11 | 0.06 | 0.13 | 0.13 | 0.17 | 0.15 | 0.1307692 | 0.06 | 0.18
Sales Solubles A. Fino |  |  | 0.22 |  | 0.26 | 0.23 |  | 0.22 | 0.22 |  | 0.2 | 0.24 | 0.17 | 0.16 | 0.15 | 0.207 | 0.15 | 0.26
Porcetaje de 1 cara fracturada |  |  | 28.88 |  | 21.9 | 26.53 |  | 27 | 23.48 |  | 26.1 | 28.23 | 23.55 | 24.95 | 25.53 | 25.615 | 21.9 | 28.88
Porcetaje de 2 caras fracturadas |  |  | 16.28 |  | 15.58 | 16.05 |  | 20 | 17.5 |  | 18.13 | 17.88 | 18.25 | 17.4 | 17.38 | 17.445 | 15.58 | 20