## RELLENO
LABORATORIO DE MECANICA DE SUELOS, CONCRETOS Y PAVIMENTOS
| OBRA |  | : ESTUDIO DEFINITIVO DE REHABILITACION Y MEJORAMIENTO DE LA CARRETERA |  |  |  | REALIZADO : | M.C.G
: CASMA - YAUTAN - HUARAZ
| TRAMO |  | : PARIACOTO - YUPASH |  |  |  | INGo RESPONSABLE : | S.V.O
| CANTERA |  | : LA CAPILLA
| KM. |  | : KM 88+250 Lado izquierdo |  |  |  | FECHA : | 2005-03-10
DESCRIPCION DE CANTERAS
| DATOS GENERALES |  |  |  | 2,0 . DATOS DE LOS MATERIALES
| Nombre : | La Capilla |  |  | 2. A - PIEDRA
| Ubicacion : | Km. 88+250 Lado Izquierdo |  |  | % De boloneria >8" |  | : 15%
| Acceso | Al lado de la carretera |  |  | % Boloneria< 8" |  | : 30%
| Distancia | Talud izquierdo |  |  | % de Hormigon |  | : 50%
| Tipo de suelo | Gc ; A-2-4 (0) |  |  | Graduacion Granulometria |  | : Discontiúa |  |  | min | máx
| Potencia | 40,000 metros cubicos |  |  | Forma de particulas |  | : Sub Angulosas |  |  | 100 | 100
| Rendimiento |  | ZARANDEADO | CHANCADO | 2. B - ARENA |  |  |  |  | 97 | 100
| Relleno |  | 85% |  | Graduacion Granulometria |  | : Discontinúa |  | 0.08 | 79 | 90
| Afirmado |  | 75% |  | Forma de particulas |  | : Sub Angulosas |  | 0.696
[10 empty] | 8 | 16
| USOS | [8 empty] | 0 | 6
| Forma de explotacion |  | : Cargador frontal , Retroexcavadora yTractor
| Epoca de explotacion |  | :Todo el año
| Disponibilidad |  | : Libre disponibilidad
| Nº de calicatas |  | : 05
| Nº de muestras |  | :10
Observaciones
------------------------------------------ | [5 empty] | ---------------------------------------
Técnico de Laboratorio | [5 empty] | Ingo Responsable
[11 empty] | 76.2 | 100 | 2.36 | 100
[11 empty] | 76.2 | 0 | 2.36 | 0
[11 empty] | 63.5 | 100 | 2 | 100 | 2" | 50.8
[11 empty] | 63.5 | 0 | 2 | 0 | 1 1/2" | 38.1 | 100 | 100
[11 empty] | 50.8 | 100 | 1.19 | 100 | 1" | 25.4
[11 empty] | 50.8 | 0 | 1.19 | 0 | 3/4" | 19.05
[11 empty] | 38.1 | 100 | 0.6 | 100 | 1/2" | 12.5
[11 empty] | 38.1 | 0 | 0.6 | 0 | 3/8" | 9.5 | 30 | 65
[11 empty] | 25.4 | 100 | 0.42 | 100 | 1/4" | 6.35
[11 empty] | 25.4 | 0 | 0.42 | 0 | # 4 | 4.75 | 25 | 55
[11 empty] | 19.05 | 100 | 0.3 | 100 | # 8 | 2.36
[11 empty] | 19.05 | 0 | 0.3 | 0 | # 10 | 2 | 15 | 40
[11 empty] | 12.5 | 100 | 0.149 | 100 | # 16 | 1.19
[11 empty] | 12.5 | 0 | 0.149 | 0 | # 30 | 0.6
[11 empty] | 9.5 | 100 | 0.075 | 100 | # 40 | 0.42 | 8 | 20
[11 empty] | 9.5 | 0 | 0.075 | 0 | # 50 | 0.3
[11 empty] | 6.35 | 100 |  |  | # 100 | 0.15
[11 empty] | 6.35 | 0 |  |  | # 200 | 0.075 | 2 | 5
[11 empty] | 4.75 | 100
[11 empty] | 4.75 | 0